## Sheet1
№ плавки | № партии | Дата форм. цехом | Тип предела текучести (1186) | Врем. сопротивление | Предел текучести | НД (гост, ту) | марка стали | диаметр | толщина стенки | Гр. прочн. | 1 зона по ВТР закалка | 2 зона по ВТР закалка | 3 зона по ВТР закалка | Скорость прохождения трубы через спрейер, м/с | t˚ C трубы после спреера | время выдержки в закалочной ванне, сек. | t˚ C трубы после ванны | 1 зона ВТР и уставка отпуск | 2 зона ВТР и уставка отпуск | 3 зона ВТР и уставка отпуск | 4 зона ВТР и уставка отпуск | 5 зона ВТР и уставка отпуск | масса тн | шаг балок закалочная печь, сек | шаг балок отпускная печь, сек | Поставщик | C | Mn | Si | P | S | Cr | Ni | Cu | Al | V | Ti | Nb | Mo | N | B | ICD | C-coef | Параметр закалка | Параметр отпуск | Параметр отпуск новый | Параметр отпуск новый 2 | Параметр отпуск новый V | Отношение | T | sum_piXi | sum_qiXi | Величина зерна
8F4921 |  |  | 0.2 |  |  |  | 20А-пр | 159 | 6 | К50-1 | 865 | 865 | 870 | 0.65 | 45 |  |  | 705 | 705 | 691 | 691 | 676 |  | 24 | 24 |  | 0.21 | 0.48 | 0.3 | 0.006 | 0.003 | 0.09 | 0.12 | 0.19 | 0.03 | 0.03 | 0.005 | 0.003 | 0.02
611411 | 6f7316 |  | 0.2 | 55.75 | 42.5 |  | 13ХФА | 219 | 18 | К50-1 | 935 | 935 | 945 | 0.1 | 45 |  |  | 700 | 700 | 687 | 687 | 671 |  | 45 | 45 |  | 0.15 | 0.58 | 0.31 | 0.006 | 0.002 | 0.62 | 0.14 | 0.16 | 0.04 | 0.05 | 0 | 0.002 | 0.03 | 0.007 | 0
701345 | 7f0138 |  | 0.2 | 56.25 | 42.25 |  | 13ХФА | 219 | 18 | К50-2 | 935 | 935 | 945 | 0.1 | 55 |  |  | 680 | 680 | 668 | 668 | 652 |  | 40 | 40 |  | 0.13 | 0.56 | 0.28 | 0.007 | 0.003 | 0.55 | 0.09 | 0.19 | 0.05 | 0.05 | 0 | 0.002 | 0 | 0.008 | 0
209176 | v22400 |  | 0.5 | 77.39796 | 64.08163 |  | 30Г2 | 88.9 | 12.2 | К50-3 | 900 | 900 | 910 | 0.1 | 24.6 |  |  | 575 | 575 | 571 | 569 | 562.2 |  | 40 | 27 |  | 0.27 | 1.31 | 0.22 | 0.013 | 0.007 | 0.07 | 0.06 | 0.09 | 0.026 | 0.003 | 0.004 | 0 | 0.006 | 0.004 | 0
704140 | 1402 |  | 0.2 | 79.5 | 67.5 |  | 37Г2Ф | 194.5 | 14.5 | К50-4 | 880 | 880 | 890 | 0.1 | 45 |  |  | 685 | 695 | 672.6429 | 682 | 655.1429 |  | 40 | 40 |  | 0.36 | 1.58 | 0.24 | 0.012 | 0.009 | 0.12 | 0.08 | 0.23 | 0.025 | 0.107 | 0 | 0 | 0 | 0.004 | 0
704143 | 1418 |  | 0.2 | 76 | 65 |  | 37Г2Ф | 194.5 | 14.5 | К50-5 | 880 | 880 | 890 | 0.1 | 45 |  |  | 705 | 705 | 682 | 691 | 666 |  | 40 | 40 |  | 0.36 | 1.66 | 0.28 | 0.014 | 0.01 | 0.12 | 0.08 | 0.22 | 0.032 | 0.113 | 0 | 0 | 0 | 0.004 | 0
607089 | 5154 |  | 0.2 | 83 | 79.5 |  | 37Г2Ф | 194.5 | 19.7 | К50-6 | 880 | 880 | 890 | 0.1 | 45 |  |  | 645 | 675 | 634.7692 | 663 | 620.6923 |  | 40 | 40 |  | 0.35 | 1.61 | 0.22 | 0.012 | 0.01 | 0.11 | 0.11 | 0.24 | 0.035 | 0.108 | 0 | 0 | 0 | 0.004 | 0
507367 | 5f1246 |  | 0.2 | 80.5 | 70.5 |  | 37Г2Ф | 187.7 | 20.4 | К50-7 | 880 | 880 | 890 | 0.1 | 42.5 |  |  | 680 | 680 | 668 | 668 | 652 |  | 43.33333 | 40 |  | 0.36 | 1.53 | 0.34 | 0.008 | 0.007 | 0.15 | 0.13 | 0.18 | 0.03 | 0.09 | 0 | 0 | 0 | 0.012 | 0
502100 | 5f0640 |  | 0.2 | 79 | 67 |  | 37Г2Ф | 187.7 | 23.5 | К50-8 | 880 | 880 | 890 | 0.1 | 45 |  |  | 685 | 685 | 673 | 673 | 666 |  | 45 | 45 |  | 0.37 | 1.42 | 0.31 | 0.009 | 0.005 | 0.12 | 0.13 | 0.18 | 0.02 | 0.08 | 0 | 0 | 0 | 0.01 | 0
502102 | 5f0642 |  | 0.2 | 77 | 69 |  | 37Г2Ф | 187.7 | 23.5 | К50-9 | 880 | 880 | 890 | 0.1 | 45 |  |  | 685 | 685 | 673 | 673 | 656 |  | 45 | 45 |  | 0.36 | 1.46 | 0.3 | 0.01 | 0.007 | 0.16 | 0.19 | 0.22 | 0.02 | 0.08 | 0 | 0 | 0 | 0.01 | 0
201056 | 40838 |  | 0.5 | 82.95918 | 71.32653 |  | 30Г2 | 88.9 | 12.2 | К50-10 | 900 | 900 | 910 | 0.1 | 40.16667 |  |  | 575.5714 | 565 | 569.8571 | 560 | 559.7143 |  | 40 | 27 |  | 0.28 | 1.3 | 0.24 | 0.009 | 0.011 | 0.08 | 0.04 | 0.07 | 0.041 | 0.002 | 0.0011 | 0 | 0.006 | 0.004 | 0
201057 | 40838 |  | 0.5 | 85.05102 | 73.72449 |  | 30Г2 | 88.9 | 12.2 | К50-11 | 900 | 900 | 910 | 0.1 | 39.75 |  |  | 565 | 565 | 560 | 560 | 551 |  | 40 | 27 |  | 0.28 | 1.3 | 0.24 | 0.009 | 0.011 | 0.08 | 0.04 | 0.07 | 0.041 | 0.002 | 0.0011 | 0 | 0.006 | 0.004 | 0
201058 | 30677 |  | 0.5 | 84.38776 | 71.22449 |  | 30Г2 | 88.9 | 12.2 | К50-12 | 900 | 900 | 910 | 0.1 | 39.33333 |  |  | 565 | 565 | 560 | 560 | 551 |  | 40 | 27 |  | 0.27 | 1.36 | 0.29 | 0.013 | 0.009 | 0.08 | 0.04 | 0.07 | 0.025 | 0.003 | 0.0012 | 0 | 0.005 | 0.004 | 0