## Sheet1
№ плавки | № партии | Дата форм. цехом | Тип предела текучести (1186) | Врем. сопротивление | Предел текучести | НД (гост, ту) | марка стали | диаметр | толщина стенки | Гр. прочн. | 1 зона по ВТР закалка | 2 зона по ВТР закалка | 3 зона по ВТР закалка | Скорость прохождения трубы через спрейер, м/с | t˚ C трубы после спреера | время выдержки в закалочной ванне, сек. | t˚ C трубы после ванны | 1 зона ВТР и уставка отпуск | 2 зона ВТР и уставка отпуск | 3 зона ВТР и уставка отпуск | 4 зона ВТР и уставка отпуск | 5 зона ВТР и уставка отпуск | масса тн | шаг балок закалочная печь, сек | шаг балок отпускная печь, сек | Поставщик | C | Mn | Si | P | S | Cr | Ni | Cu | Al | V | Ti | Nb | Mo | N | B | ICD | C-coef | Параметр закалка | Параметр отпуск | Параметр отпуск новый | Параметр отпуск новый 2 | Параметр отпуск новый V | Отношение | T | sum_piXi | sum_qiXi | Величина зерна
8f4022 | 806169 | 13.06.2018 | 0.5 | 68.72449 | 51.02041 | ТУ 21 | 30Г2 | 73.02 | 5.51 | N80 тип Q | 900 | 850 | 860 | 1 | 0 |  |  | 515 | 515 | 513 | 513 | 514 | 4.511429 | 24 | 24 | ЭСПК | 0.32 | 1.26 | 0.34 | 0.02 | 0.009 | 0.15 | 0.12 | 0.19 | 0.03 | 0.005 | 0.01 | 0.003 | 0.02 | 0.011 | 0 | 1.793095 | 0.5856667 | 839.52 | 15.35918 | 49.51068 | 8.889781 | 9.151371 | 0.7423905 | 855 | -5.336921 | -47628.302 | 14.83414
|  |  | 0.5 |  |  |  | 30Г2 | 73.02 | 5.51 | N80 тип Q | 900 | 850 | 860 | 1 | 0 |  |  | 515 | 515 | 513 | 513 | 514 |  | 24 | 24
|  |  | 0.5 |  |  |  | 18ХМФБ | 73.02 | 5.51 | N80 тип Q | 900 | 850 | 860 | 1 | 0 |  |  | 515 | 515 | 513 | 513 | 514 |  | 24 | 24
|  |  | 0.5 |  |  |  | 18ХМФБ | 73.02 | 5.51 | N80 тип Q | 900 | 850 | 860 | 1 | 0 |  |  | 515 | 515 | 513 | 513 | 514 |  | 24 | 24
|  |  | 0.5 |  |  |  | 13ХФА | 73.02 | 5.51 | N80 тип Q | 900 | 850 | 860 | 1 | 0 |  |  | 515 | 515 | 513 | 513 | 514 |  | 24 | 24
8f4022 | 806169 | 13.06.2018 |  | 68.72449 | 51.02041 | ТУ 21 |  | 73.02 | 5.51 | N80 тип Q | 900 | 850 | 860 | 1 | 0 |  |  | 515 | 515 | 513 | 513 | 514 | 4.511429 | 24 | 24 | ЭСПК | 0.32 | 1.26 | 0.34 | 0.02 | 0.009 | 0.15 | 0.12 | 0.19 | 0.03 | 0.005 | 0.01 | 0.003 | 0.02 | 0.011 | 0 | 1.793095 | 0.5856667 | 839.52 | 15.35918 | 49.51068 | 8.889781 | 9.151371 | 0.7423905 | 855 | -5.336921 | -47628.302 | 14.83414