## Sheet1
| № плавки | № партии | Дата форм. цехом | Марка стали | Тип предела текучести (1186) | Врем. сопротивление | Предел текучести | НД (гост, ту) | марка стали | 1 зона по ВТР закалка | 2 зона по ВТР закалка | 3 зона по ВТР закалка | Скорость прохождения трубы через спрейер, м/с | t˚ C трубы после спреера | время выдержки в закалочной ванне, сек. | t˚ C трубы после ванны | 1 зона ВТР и уставка отпуск | 2 зона ВТР и уставка отпуск | 3 зона ВТР и уставка отпуск | 4 зона ВТР и уставка отпуск | 5 зона ВТР и уставка отпуск | масса тн | шаг балок закалочная печь, сек | шаг балок отпускная печь, сек | диаметр | толщина стенки | Поставщик | C | Mn | Si | P | S | Cr | Ni | Cu | Al | V | Ti | Nb | Mo | N | B | ICD | C-coef | Параметр закалка | Параметр отпуск | Параметр отпуск новый | Параметр отпуск новый 2 | Параметр отпуск новый V | Отношение | T | sum_piXi | sum_qiXi | Величина зерна
0 | 8f3806 | 806003 | 01.06.2018 | 18ХМФБ | 0.2 | 99 | 74 | ТУ 13 | 18ХМФБ | 900 | 900 | 910 | 0.25 | 55 |  |  | 695 | 695 | 682 | 682 | 666 | 4.693478 | 36 | 36 | 177.8 | 9.2 | ЭСПК | 0.22 | 0.54 | 0.23 | 0.008 | 0.008 | 1.19 | 0.13 | 0.18 | 0.03 | 0.05 | 0.01 | 0.03 | 0.15 | 0.01 | 0 | 2.424259 | 0.6086667 | 897.6388 | 18.93457 | 49.91756 | 11.56885 | 11.82461 | 0.7474747 | 905 | -0.76946 | 4384.93 | 7.274899
1 | 8f3811 | 806004 | 01.06.2018 | 18ХМФБ | 0.2 | 83 | 73 | ТУ 13 | 18ХМФБ | 900 | 900 | 910 | 0.25 | 55 |  |  | 695 | 695 | 682 | 682 | 666 | 4.6275 | 36 | 36 | 177.8 | 9.2 | ЭСПК | 0.21 | 0.51 | 0.24 | 0.008 | 0.005 | 1.16 | 0.17 | 0.19 | 0.04 | 0.05 | 0.01 | 0.04 | 0.15 | 0.01 | 0 | 2.242347 | 0.591 | 897.6388 | 18.93457 | 49.91779 | 11.66767 | 11.9239 | 0.8795181 | 905 | 0.762 | 22792.62 | 5.145912
2 | 8f3802 | 806005 | 01.06.2018 | 18ХМФБ | 0.2 | 80 | 73 | ТУ 13 | 18ХМФБ | 900 | 900 | 910 | 0.25 | 55 |  |  | 695 | 695 | 682 | 682 | 666 | 4.685 | 36 | 36 | 177.8 | 9.2 | ЭСПК | 0.22 | 0.56 | 0.24 | 0.012 | 0.005 | 1.16 | 0.14 | 0.18 | 0.031 | 0.07 | 0.008 | 0.03 | 0.15 | 0.01 | 0 | 2.538468 | 0.6106667 | 897.6388 | 18.93457 | 49.91753 | 11.53531 | 11.74128 | 0.9125 | 905 | -0.695956 | 5690.096 | 6.872648
3 | 8f3804 | 806006 | 01.06.2018 | 18ХМФБ | 0.2 | 84.5 | 76 | ТУ 13 | 18ХМФБ | 900 | 900 | 910 | 0.25 | 55 |  |  | 695 | 695 | 682 | 682 | 666 | 4.702632 | 36 | 36 | 177.8 | 9.2 | ЭСПК | 0.21 | 0.53 | 0.21 | 0.013 | 0.006 | 1.16 | 0.14 | 0.19 | 0.033 | 0.06 | 0.01 | 0.04 | 0.17 | 0.009 | 0 | 2.362699 | 0.5983333 | 897.6388 | 18.93457 | 49.91716 | 11.65876 | 11.89014 | 0.8994083 | 905 | 1.109474 | 26493.493 | 4.991823
4 | 8f3805 | 806007 | 01.06.2018 | 18ХМФБ | 0.2 | 80 | 73 | ТУ 13 | 18ХМФБ | 900 | 900 | 910 | 0.2472 | 55 |  |  | 695 | 695 | 682 | 682 | 666 | 4.7292 | 36 | 36 | 177.8 | 9.2 | ЭСПК | 0.21 | 0.53 | 0.25 | 0.01 | 0.005 | 1.2 | 0.13 | 0.18 | 0.03 | 0.05 | 0.01 | 0.03 | 0.15 | 0.01 | 0 | 2.328089 | 0.599 | 897.6388 | 18.93457 | 49.91758 | 11.57198 | 11.82775 | 0.9125 | 905 | -0.76946 | 4373.61 | 7.269895
5 | 8f3803 | 806008 | 01.06.2018 | 18ХМФБ | 0.2 | 83 | 75.5 | ТУ 13 | 18ХМФБ | 900 | 900 | 910 | 0.2496429 | 55 |  |  | 695 | 695 | 682 | 682 | 666 | 4.529286 | 36 | 36 | 177.8 | 9.2 | ЭСПК | 0.21 | 0.55 | 0.23 | 0.012 | 0.005 | 1.17 | 0.15 | 0.2 | 0.033 | 0.06 | 0.01 | 0.03 | 0.16 | 0.009 | 0 | 2.431913 | 0.603 | 897.6388 | 18.93457 | 49.9173 | 11.59193 | 11.82299 | 0.9096386 | 905 | -0.469686 | 8655.693 | 6.353742
6 | 7f6916 | 806009 | 02.06.2018 | 18ХМФБ | 0.2 | 82.5 | 73 | ТУ 13 | 18ХМФБ | 900 | 900 | 910 | 0.25 | 55 |  |  | 695 | 695 | 682 | 682 | 666 | 4.4 | 36 | 36 | 177.8 | 9.2 | ЭСПК | 0.17 | 0.54 | 0.26 | 0.007 | 0.004 | 1.04 | 0.14 | 0.17 | 0.041 | 0.07 | 0.008 | 0.04 | 0.15 | 0.009 | 0 | 1.789382 | 0.5326667 | 897.6388 | 18.93457 | 49.91795 | 11.94398 | 12.15193 | 0.8848485 | 905 | 1.46426 | 30007.975 | 4.994839
7 | 8f2103 | 806010 | 02.06.2018 | 18ХМФБ | 0.2 | 82.5 | 74 | ТУ 13 | 18ХМФБ | 900 | 900 | 910 | 0.25 | 55 |  |  | 695 | 695 | 682 | 682 | 666 | 3.76 | 36 | 36 | 177.8 | 9.2 | ЭСПК | 0.18 | 0.56 | 0.26 | 0.011 | 0.006 | 0.94 | 0.19 | 0.15 | 0.035 | 0.08 | 0.009 | 0.04 | 0.2 | 0.009 | 0 | 2.049689 | 0.54 | 897.6388 | 18.93457 | 49.9168 | 11.7373 | 11.91943 | 0.8969697 | 905 | 1.415065 | 29134.313 | 5.248007
8 | 8f3811 | 806011 | 02.06.2018 | 18ХМФБ | 0.2 | 82.5 | 75 | ТУ 13 | 18ХМФБ | 900 | 900 | 910 | 0.25 | 55 |  |  | 695 | 695 | 682 | 682 | 666 | 4.558947 | 36 | 36 | 177.8 | 9.2 | ЭСПК | 0.21 | 0.51 | 0.24 | 0.008 | 0.005 | 1.16 | 0.17 | 0.19 | 0.04 | 0.05 | 0.01 | 0.04 | 0.15 | 0.01 | 0 | 2.242347 | 0.591 | 897.6388 | 18.93457 | 49.91779 | 11.66767 | 11.9239 | 0.9090909 | 905 | 0.762 | 22792.62 | 5.145912
9 | 7f6917 | 806012 | 02.06.2018 | 18ХМФБ | 0.2 | 82 | 73.5 | ТУ 13 | 18ХМФБ | 900 | 900 | 910 | 0.25 | 55 |  |  | 695 | 695 | 682 | 682 | 666 | 2.73 | 36 | 36 | 177.8 | 9.2 | ЭСПК | 0.16 | 0.52 | 0.29 | 0.007 | 0.003 | 1.05 | 0.14 | 0.16 | 0.033 | 0.07 | 0.008 | 0.042 | 0.15 | 0.009 | 0 | 1.678579 | 0.5206667 | 897.6388 | 18.93457 | 49.91803 | 11.92994 | 12.13781 | 0.8963415 | 905 | 1.683812 | 32083.389 | 5.021698
10 | 8f2707 | 806013 | 02.06.2018 | 18ХМФБ | 0.2 | 83 | 76 | ТУ 13 | 18ХМФБ | 900 | 900 | 910 | 0.24875 | 55 |  |  | 695 | 695 | 682 | 682 | 666 | 4.08 | 36 | 36 | 177.8 | 9.2 | ЭСПК | 0.2 | 0.53 | 0.21 | 0.009 | 0.004 | 1.18 | 0.14 | 0.19 | 0.03 | 0.05 | 0.009 | 0.03 | 0.15 | 0.01 | 0 | 2.153122 | 0.5863333 | 897.6388 | 18.93457 | 49.91764 | 11.78361 | 12.0404 | 0.9156627 | 905 | -0.838841 | 4023.184 | 7.035728
11 | 8f3809 | 806014 | 02.06.2018 | 18ХМФБ | 0.2 | 84 | 77 | ТУ 13 | 18ХМФБ | 900 | 900 | 910 | 0.25 | 55 |  |  | 695 | 695 | 682 | 682 | 666 | 4.65 | 36 | 36 | 177.8 | 9.2 | ЭСПК | 0.22 | 0.52 | 0.2 | 0.008 | 0.007 | 1.16 | 0.13 | 0.17 | 0.03 | 0.06 | 0.01 | 0.03 | 0.15 | 0.01 | 0 | 2.309949 | 0.6006667 | 897.6388 | 18.93457 | 49.91774 | 11.72821 | 11.95992 | 0.9166667 | 905 | -0.68147 | 5235.59 | 7.304149
12 | 8f1478 | 806019 | 03.06.2018 | 37Г2Ф | 0.2 | 71.5 | 61 | ТУ 21 | 37Г2Ф | 850 | 850 | 860 | 0.7 | 75 |  |  | 690 | 690 | 677 | 677 | 661 | 2.77 | 24 | 24 | 73 | 5.5 | ЭСПК | 0.36 | 1.46 | 0.23 | 0.013 | 0.017 | 0.22 | 0.14 | 0.19 | 0.02 | 0.09 | 0 | 0 | 0 | 0.01 | 0 | 2.735281 | 0.6873333 | 839.52 | 18.45185 | 49.51365 | 10.48366 | 10.63468 | 0.8531469 | 855 | -5.26211 | -45687.89 | 13.13311
13 | 8f2754 | 806021 | 03.06.2018 | 37Г2Ф | 0.2 | 82 | 71 | ТУ 21 | 37Г2Ф | 850 | 850 | 860 | 0.7 | 75 |  |  | 690 | 690 | 677 | 677 | 661 | 4.64 | 24 | 24 | 73 | 5.5 | ЭСПК | 0.38 | 1.46 | 0.26 | 0.02 | 0.012 | 0.16 | 0.16 | 0.19 | 0.04 | 0.11 | 0 | 0 | 0 | 0.011 | 0 | 2.780576 | 0.7006667 | 839.52 | 18.45185 | 49.51381 | 10.31946 | 10.42032 | 0.8658537 | 855 | -5.300386 | -45029.419 | 12.02068
14 | 8f3760 | 806022 | 03.06.2018 | 37Г2Ф-2 | 0.2 | 83.5 | 73.5 | ТУ 21 | 37Г2Ф | 850 | 850 | 860 | 0.7 | 75 |  |  | 690 | 690 | 677 | 677 | 661 | 4.756667 | 24 | 24 | 73 | 5.5 | ЭСПК | 0.37 | 1.36 | 0.25 | 0.014 | 0.006 | 0.33 | 0.12 | 0.22 | 0.03 | 0.07 | 0 | 0 | 0 | 0.011 | 0 | 2.955769 | 0.6993333 | 839.52 | 18.45185 | 49.51389 | 10.39693 | 10.59689 | 0.8802395 | 855 | -5.698656 | -49642.649 | 12.77581
15 | 8f3760 | 806023 | 03.06.2018 | 37Г2Ф-2 | 0.2 | 82.5 | 70.5 | 633-80А | 37Г2Ф | 850 | 850 | 860 | 0.7 | 75 |  |  | 690 | 690 | 677 | 677 | 661 | 4.68 | 24 | 24 | 73 | 5.5 | ЭСПК | 0.37 | 1.36 | 0.25 | 0.014 | 0.006 | 0.33 | 0.12 | 0.22 | 0.03 | 0.07 | 0 | 0 | 0 | 0.011 | 0 | 2.955769 | 0.6993333 | 839.52 | 18.45185 | 49.51389 | 10.39693 | 10.59689 | 0.8545455 | 855 | -5.698656 | -49642.649 | 12.77581
16 | 8f3754 | 806024 | 03.06.2018 | 37Г2Ф | 0.2 | 83 | 71 | ТУ 3 | 37Г2Ф | 850 | 850 | 860 | 0.7 | 75 |  |  | 690 | 690 | 677 | 677 | 661 | 4.46 | 24 | 24 | 73 | 5.5 | ЭСПК | 0.37 | 1.43 | 0.22 | 0.012 | 0.009 | 0.11 | 0.12 | 0.2 | 0.02 | 0.08 | 0 | 0 | 0 | 0.011 | 0 | 2.24538 | 0.6676667 | 839.52 | 18.45185 | 49.5141 | 10.61867 | 10.79502 | 0.8554217 | 855 | -5.726136 | -50378.299 | 13.92966
17 | 8f3755 | 806025 | 03.06.2018 | 37Г2Ф | 0.2 | 85 | 75 | ТУ 3 | 37Г2Ф | 850 | 850 | 860 | 0.7 | 75 |  |  | 690 | 690 | 677 | 677 | 661 | 4.64 | 24 | 24 | 73 | 5.5 | ЭСПК | 0.37 | 1.46 | 0.27 | 0.013 | 0.006 | 0.13 | 0.11 | 0.19 | 0.03 | 0.08 | 0 | 0 | 0 | 0.01 | 0 | 2.436726 | 0.6753333 | 839.52 | 18.45185 | 49.51389 | 10.39338 | 10.56864 | 0.8823529 | 855 | -5.03378 | -43276.79 | 13.01253
18 | 8f1483 | 806026 | 03.06.2018 | 37Г2Ф | 0.2 | 82.5 | 65.5 | ТУ 3 | 37Г2Ф | 850 | 850 | 860 | 0.7 | 75 |  |  | 690 | 690 | 677 | 677 | 661 | 2.38 | 24 | 24 | 73 | 5.5 | ЭСПК | 0.38 | 1.45 | 0.27 | 0.008 | 0.011 | 0.09 | 0.18 | 0.19 | 0.03 | 0.08 | 0 | 0 | 0 | 0.009 | 0 | 2.371514 | 0.6803333 | 839.52 | 18.45185 | 49.51404 | 10.37123 | 10.54638 | 0.7939394 | 855 | -4.744194 | -40042.531 | 12.46181
19 | 8f2118 | 806027 | 03.06.2018 | 38Г2С-9 | 0.2 | 87.5 | 69 | ТУ 3 | 38Г2С | 850 | 850 | 860 | 0.7 | 75 |  |  | 680 | 680 | 668 | 668 | 652 | 4.64 | 24 | 24 | 73 | 5.5 | ЭСПК | 0.38 | 1.35 | 0.5 | 0.013 | 0.008 | 0.14 | 0.12 | 0.18 | 0.025 | 0.032 | 0 | 0 | 0.02 | 0.01 | 0 | 2.587699 | 0.6634 | 839.52 | 18.27606 | 49.51373 | 9.568632 | 9.853876 | 0.7885714 | 855 | -5.1319 | -45996.718 | 15.82471
20 | 8f3121 | 806028 | 03.06.2018 | 38Г2С-9 | 0.2 | 81.5 | 66 | ТУ 3 | 38Г2С | 850 | 850 | 860 | 0.7 | 75 |  |  | 680 | 680 | 668 | 668 | 652 | 4.28 | 24 | 24 | 73 | 5.5 | ЭСПК | 0.36 | 1.32 | 0.24 | 0.013 | 0.005 | 0.33 | 0.16 | 0.21 | 0.03 | 0.07 | 0 | 0 | 0 | 0.011 | 0 | 2.78741 | 0.6846667 | 839.52 | 18.27606 | 49.51392 | 10.44288 | 10.6393 | 0.809816 | 855 | -5.693326 | -49870.559 | 13.10047
21 | 8f2992 | 806039 | 04.06.2018 | 30Г2 | 0.2 | 84 | 69 | ТУ 9 | 30Г2 | 850 | 850 | 860 | 0.7 | 75 |  |  | 635 | 635 | 626 | 626 | 610 | 4.48 | 24 | 24 | 73.02 | 5.51 | ЭСПК | 0.3 | 1.3 | 0.3 | 0.015 | 0.009 | 0.16 | 0.13 | 0.18 | 0.02 | 0.005 | 0.01 | 0.003 | 0.03 | 0.011 | 0 | 1.783181 | 0.5763333 | 839.52 | 17.45569 | 49.51279 | 10.23583 | 10.56984 | 0.8214286 | 855 | -5.467451 | -49577.462 | 15.83601
22 | 8f2994 | 806040 | 04.06.2018 | 30Г2 | 0.2 | 81.5 | 67 | ТУ 9 | 30Г2 | 850 | 850 | 860 | 0.7 | 75 |  |  | 635 | 635 | 626 | 626 | 610 | 4.33 | 24 | 24 | 73.02 | 5.51 | ЭСПК | 0.32 | 1.32 | 0.29 | 0.012 | 0.008 | 0.11 | 0.12 | 0.21 | 0.04 | 0.003 | 0.01 | 0.003 | 0.02 | 0.011 | 0 | 1.728436 | 0.5886 | 839.52 | 17.45569 | 49.51309 | 10.20943 | 10.54799 | 0.8220859 | 855 | -5.298641 | -46280.564 | 13.42454
23 | 8f2991 | 806041 | 04.06.2018 | 30Г2 | 0.2 | 83.5 | 73.5 | ТУ 9 | 30Г2 | 850 | 850 | 860 | 0.7 | 75 |  |  | 635 | 635 | 626 | 626 | 610 | 3.8 | 24 | 24 | 73.02 | 5.51 | ЭСПК | 0.29 | 1.32 | 0.28 | 0.015 | 0.01 | 0.09 | 0.12 | 0.18 | 0.02 | 0.004 | 0.01 | 0.003 | 0.02 | 0.011 | 0 | 1.490197 | 0.5528 | 839.52 | 17.45569 | 49.51315 | 10.43837 | 10.77552 | 0.8802395 | 855 | -5.453741 | -49401.493 | 15.81261
24 | 8f3324 | 806029 | 04.06.2018 | 18ХМФБ | 0.2 | 88 | 81.5 | ТУ 21 | 18ХМФБ | 870 | 870 | 880 | 0.65 | 75 |  |  | 675 | 675 | 663 | 663 | 647 | 2.18 | 27 | 27 | 73.02 | 5.51 | ЭСПК | 0.19 | 0.53 | 0.25 | 0.014 | 0.006 | 1.04 | 0.16 | 0.21 | 0.032 | 0.07 | 0.01 | 0.07 | 0.17 | 0.009 | 0 | 2.088121 | 0.559 | 861.5284 | 18.28801 | 49.62938 | 11.2743 | 11.47407 | 0.9261364 | 875 | 5.375868 | 77300.995 | 1.281034
25 | 8f3325 | 806030 | 04.06.2018 | 18ХМФБ | 0.2 | 89 | 81.5 | ТУ 21 | 18ХМФБ | 870 | 870 | 880 | 0.65 | 75 |  |  | 675 | 675 | 663 | 663 | 647 | 3.803333 | 27 | 27 | 73.02 | 5.51 | ЭСПК | 0.19 | 0.52 | 0.25 | 0.016 | 0.004 | 1.05 | 0.12 | 0.17 | 0.034 | 0.07 | 0.013 | 0.043 | 0.15 | 0.008 | 0 | 1.940135 | 0.55 | 861.5284 | 18.28801 | 49.62994 | 11.36918 | 11.56938 | 0.9157303 | 875 | 2.110034 | 37212.22 | 3.258325
26 | 8f3327 | 806031 | 04.06.2018 | 18ХМФБ | 0.2 | 90.5 | 82.5 | ТУ 21 | 18ХМФБ | 870 | 870 | 880 | 0.65 | 75 |  |  | 675 | 675 | 663 | 663 | 647 | 4.6875 | 27 | 27 | 73.02 | 5.51 | ЭСПК | 0.19 | 0.56 | 0.24 | 0.016 | 0.004 | 1.06 | 0.14 | 0.21 | 0.031 | 0.07 | 0.009 | 0.05 | 0.16 | 0.009 | 0 | 2.121371 | 0.5646667 | 861.5284 | 18.28801 | 49.62943 | 11.28572 | 11.48554 | 0.9116022 | 875 | 2.441321 | 43123.361 | 2.440848
27 | 8f3327 | 806032 | 04.06.2018 | 18ХМФБ | 0.2 | 92.5 | 85 | ТУ 21 | 18ХМФБ | 870 | 870 | 880 | 0.65 | 75 |  |  | 675 | 675 | 663 | 663 | 647 | 4.57 | 27 | 27 | 73.02 | 5.51 | ЭСПК | 0.19 | 0.56 | 0.24 | 0.016 | 0.004 | 1.06 | 0.14 | 0.21 | 0.031 | 0.07 | 0.009 | 0.05 | 0.16 | 0.009 | 0 | 2.121371 | 0.5646667 | 861.5284 | 18.28801 | 49.62943 | 11.28572 | 11.48554 | 0.9189189 | 875 | 2.441321 | 43123.361 | 2.440848
28 | 8f3335 | 806033 | 04.06.2018 | 18ХМФБ | 0.2 | 91.5 | 86 | ТУ 21 | 18ХМФБ | 870 | 870 | 880 | 0.65 | 75 |  |  | 675 | 675 | 663 | 663 | 647 | 3.875 | 27 | 27 | 73.02 | 5.51 | ЭСПК | 0.18 | 0.55 | 0.27 | 0.011 | 0.003 | 1.08 | 0.15 | 0.2 | 0.025 | 0.09 | 0.011 | 0.043 | 0.15 | 0.01 | 0 | 2.069146 | 0.559 | 861.5284 | 18.28801 | 49.6297 | 11.2849 | 11.4361 | 0.9398907 | 875 | 0.914296 | 26002.558 | 3.177615
29 | 8f1872 | 806034 | 04.06.2018 | 18ХМФБ | 0.2 | 87.5 | 81 | ТУ 21 | 18ХМФБ | 870 | 870 | 880 | 0.65 | 75 |  |  | 675 | 675 | 663 | 663 | 647 | 4.68 | 27 | 27 | 73.02 | 5.51 | ЭСПК | 0.18 | 0.57 | 0.22 | 0.008 | 0.006 | 1.05 | 0.15 | 0.21 | 0.036 | 0.07 | 0.005 | 0.04 | 0.15 | 0.01 | 0 | 1.961834 | 0.553 | 861.5284 | 18.28801 | 49.62967 | 11.44487 | 11.64542 | 0.9257143 | 875 | 0.710611 | 23349.298 | 3.43079
30 | 8f3328 | 806035 | 04.06.2018 | 18ХМФБ-3 | 0.2 | 86.5 | 80 | ТУ 21 | 18ХМФБ | 870 | 870 | 880 | 0.65 | 75 |  |  | 685 | 685 | 673 | 673 | 656 | 4.725 | 27 | 27 | 73.02 | 5.51 | ЭСПК | 0.22 | 0.53 | 0.23 | 0.014 | 0.006 | 1.19 | 0.13 | 0.19 | 0.031 | 0.07 | 0.011 | 0.03 | 0.15 | 0.01 | 0 | 2.480146 | 0.6116667 | 861.5284 | 18.47797 | 49.62973 | 11.19972 | 11.40113 | 0.9248555 | 875 | -0.820353 | 4773.674 | 5.157399
31 | 8f2711 | 806036 | 04.06.2018 | 18ХМФБ-3 | 0.2 | 83 | 78 | ТУ 21 | 18ХМФБ | 870 | 870 | 880 | 0.65 | 75 |  |  | 685 | 685 | 673 | 673 | 656 | 3.07 | 27 | 27 | 73.02 | 5.51 | ЭСПК | 0.22 | 0.54 | 0.22 | 0.006 | 0.003 | 1.17 | 0.14 | 0.18 | 0.04 | 0.05 | 0.013 | 0.03 | 0.15 | 0.01 | 0 | 2.388738 | 0.6053333 | 861.5284 | 18.47797 | 49.62973 | 11.2353 | 11.48601 | 0.939759 | 875 | -0.663987 | 5841.778 | 5.402217
32 | 8f1870 | 806037 | 04.06.2018 | 18ХМФБ | 0.2 | 87.5 | 78 | ТУ 21 | 18ХМФБ | 870 | 870 | 880 | 0.65 | 75 |  |  | 670 | 670 | 659 | 659 | 652 | 2.95 | 27 | 27 | 73.02 | 5.51 | ЭСПК | 0.17 | 0.54 | 0.28 | 0.009 | 0.004 | 1.02 | 0.14 | 0.2 | 0.034 | 0.07 | 0.007 | 0.05 | 0.15 | 0.009 | 0 | 1.804902 | 0.5306667 | 861.5284 | 18.26836 | 49.62989 | 11.38223 | 11.56999 | 0.8914286 | 875 | 2.615367 | 44645.543 | 2.477006
33 | 8f1869 | 806038 | 04.06.2018 | 18ХМФБ | 0.2 | 85.5 | 79 | ТУ 21 | 18ХМФБ | 870 | 870 | 880 | 0.65 | 75 |  |  | 670 | 670 | 659 | 659 | 652 | 1.57 | 27 | 27 | 73.02 | 5.51 | ЭСПК | 0.16 | 0.56 | 0.23 | 0.01 | 0.007 | 1.02 | 0.14 | 0.19 | 0.031 | 0.07 | 0.007 | 0.04 | 0.15 | 0.01 | 0 | 1.682538 | 0.5233333 | 861.5284 | 18.26836 | 49.62978 | 11.57293 | 11.76138 | 0.9239766 | 875 | 0.737103 | 22857.1 | 3.7063
34 | 8f3895 | 806061 | 05.06.2018 | 30Г2 | 0.2 | 85 | 78 | ТУ 3 | 30Г2 | 850 | 850 | 860 | 0.75 | 85 |  |  | 590 | 590 | 583 | 583 | 571 | 4.7375 | 24 | 24 | 73 | 5.5 | ЭСПК | 0.31 | 1.31 | 0.25 | 0.007 | 0.004 | 0.1 | 0.13 | 0.2 | 0.03 | 0.003 | 0.01 | 0.003 | 0.01 | 0.011 | 0 | 1.547356 | 0.5729333 | 839.52 | 16.64183 | 49.51252 | 9.964583 | 10.28027 | 0.9176471 | 855 | -5.433631 | -48257.884 | 14.42253
35 | 8f3895 | 806062 | 05.06.2018 | 30Г2 | 0.2 | 83 | 74 | ТУ 3 | 30Г2 | 850 | 850 | 860 | 0.75 | 85 |  |  | 590 | 590 | 583 | 583 | 571 | 4.38125 | 24 | 24 | 73 | 5.5 | ЭСПК | 0.31 | 1.31 | 0.25 | 0.007 | 0.004 | 0.1 | 0.13 | 0.2 | 0.03 | 0.003 | 0.01 | 0.003 | 0.01 | 0.011 | 0 | 1.547356 | 0.5729333 | 839.52 | 16.64183 | 49.51252 | 9.964583 | 10.28027 | 0.8915663 | 855 | -5.433631 | -48257.884 | 14.42253
36 | 8f3893 | 806063 | 05.06.2018 | 30Г2 | 0.2 | 87.5 | 79.5 | ТУ 3 | 30Г2 | 850 | 850 | 860 | 0.75 | 85 |  |  | 590 | 590 | 583 | 583 | 571 | 4.25375 | 24 | 24 | 73 | 5.5 | ЭСПК | 0.3 | 1.32 | 0.24 | 0.007 | 0.006 | 0.1 | 0.13 | 0.19 | 0.03 | 0.004 | 0.01 | 0.003 | 0.01 | 0.011 | 0 | 1.499639 | 0.5641333 | 839.52 | 16.64183 | 49.51246 | 10.03674 | 10.35044 | 0.9085714 | 855 | -5.357791 | -47798.673 | 14.73351
37 | 8f3893 | 806064 | 05.06.2018 | 30Г2 | 0.2 | 84 | 75.5 | ТУ 3 | 30Г2 | 850 | 850 | 860 | 0.75 | 85 |  |  | 590 | 590 | 583 | 583 | 571 | 4.67 | 24 | 24 | 73 | 5.5 | ЭСПК | 0.3 | 1.32 | 0.24 | 0.007 | 0.006 | 0.1 | 0.13 | 0.19 | 0.03 | 0.004 | 0.01 | 0.003 | 0.01 | 0.011 | 0 | 1.499639 | 0.5641333 | 839.52 | 16.64183 | 49.51246 | 10.03674 | 10.35044 | 0.8988095 | 855 | -5.357791 | -47798.673 | 14.73351
38 | 8f0563 | 806073 | 06.06.2018 | 37Г2Ф | 0.2 | 76 | 65.5 | Р53366 | 37Г2Ф | 830 | 830 | 840 | 0.28 | 95 |  |  | 685 | 685 | 673 | 673 | 656 | 2.33 | 36 | 36 | 127 | 12.5 | ЭСПК | 0.36 | 1.45 | 0.34 | 0.009 | 0.006 | 0.14 | 0.13 | 0.19 | 0.02 | 0.08 | 0 | 0 | 0 | 0.011 | 0 | 2.507352 | 0.667 | 829.0516 | 18.74848 | 49.91929 | 10.56499 | 10.73885 | 0.8618421 | 835 | -5.668936 | -50154.619 | 14.08111
39 | 6f5866 | 806075 | 06.06.2018 | 37Г2Ф | 0.2 | 76 | 64.5 | 632-80 | 37Г2Ф | 830 | 830 | 840 | 0.28 | 95 |  |  | 685 | 685 | 673 | 673 | 656 | 1.08 | 36 | 36 | 127 | 12.5 | ЭСПК | 0.36 | 1.47 | 0.29 | 0.008 | 0.008 | 0.11 | 0.14 | 0.17 | 0.02 | 0.08 | 0 | 0 | 0 | 0.011 | 0 | 2.344913 | 0.6636667 | 829.0516 | 18.74848 | 49.91926 | 10.72428 | 10.89889 | 0.8486842 | 835 | -5.537246 | -49443.529 | 14.94001
40 | 6f7983 | 806076 | 06.06.2018 | 37Г2Ф | 0.2 | 75.5 | 63.5 | 632-80 | 37Г2Ф | 830 | 830 | 840 | 0.28 | 95 |  |  | 685 | 685 | 673 | 673 | 656 | 1.2 | 36 | 36 | 127 | 12.5 | ЭСПК | 0.35 | 1.47 | 0.29 | 0.007 | 0.01 | 0.11 | 0.12 | 0.19 | 0.03 | 0.08 | 0 | 0 | 0 | 0.009 | 0 | 2.279588 | 0.6536667 | 829.0516 | 18.74848 | 49.91926 | 10.79158 | 10.96651 | 0.8410596 | 835 | -4.640454 | -39094.071 | 11.84506
41 | 8f3709 | 806079 | 06.06.2018 | 30Г2 | 0.2 | 80.5 | 69 | ТУ 21 | 30Г2 | 850 | 850 | 860 | 0.7 | 75 |  |  | 635 | 635 | 626 | 626 | 610 | 3.47 | 24 | 24 | 73.02 | 5.51 | ЭСПК | 0.3 | 1.3 | 0.26 | 0.011 | 0.006 | 0.1 | 0.12 | 0.19 | 0.03 | 0.004 | 0.01 | 0.004 | 0.01 | 0.011 | 0 | 1.484866 | 0.5601333 | 839.52 | 17.45569 | 49.51351 | 10.49748 | 10.83486 | 0.8571429 | 855 | -5.191986 | -45914.849 | 14.22579
42 | 8f3893 | 806080 | 06.06.2018 | 30Г2 | 0.2 | 82 | 72 | ТУ 21 | 30Г2 | 850 | 850 | 860 | 0.7 | 75 |  |  | 635 | 635 | 626 | 626 | 610 | 2.86 | 24 | 24 | 73.02 | 5.51 | ЭСПК | 0.3 | 1.32 | 0.24 | 0.007 | 0.006 | 0.1 | 0.13 | 0.19 | 0.03 | 0.004 | 0.01 | 0.003 | 0.01 | 0.011 | 0 | 1.499639 | 0.5641333 | 839.52 | 17.45569 | 49.5134 | 10.52758 | 10.86508 | 0.8780488 | 855 | -5.357791 | -47798.673 | 14.73351
43 | 8f2422 | 806081 | 06.06.2018 | 30Г2-8 | 0.2 | 78.5 | 68 | ТУ 21 | 30Г2-8 | 850 | 850 | 860 | 0.7 | 75 |  |  | 635 | 635 | 626 | 626 | 610 | 2.1 | 24 | 24 | 73.02 | 5.51 | ЭСПК | 0.29 | 1.39 | 0.29 | 0.007 | 0.006 | 0.09 | 0.11 | 0.16 | 0.03 | 0.004 | 0.01 | 0.004 | 0.02 | 0.011 | 0 | 1.577842 | 0.5624667 | 839.52 | 17.45569 | 49.51276 | 10.30976 | 10.64639 | 0.866242 | 855 | -4.948996 | -44457.809 | 15.46231
44 | 8f3712 | 806082 | 06.06.2018 | 30Г2 | 0.2 | 80 | 70 | ТУ 21 | 30Г2 | 850 | 850 | 860 | 0.7 | 75 |  |  | 635 | 635 | 626 | 626 | 610 | 4.17 | 24 | 24 | 73.02 | 5.51 | ЭСПК | 0.3 | 1.35 | 0.27 | 0.013 | 0.004 | 0.12 | 0.1 | 0.16 | 0.03 | 0.003 | 0.01 | 0.004 | 0.02 | 0.01 | 0 | 1.634106 | 0.5709333 | 839.52 | 17.45569 | 49.5129 | 10.34096 | 10.68004 | 0.875 | 855 | -4.52244 | -40047.711 | 14.82583
45 | 8f3752 | 806089 | 07.06.2018 | 30Г2 | 0.2 | 76 | 64 | ТУ 21 | 30Г2 | 850 | 850 | 860 | 0.7 | 77.08333 |  |  | 635 | 635 | 636 | 636 | 610 | 3.233333 | 24 | 24 | 73.02 | 5.51 | ЭСПК | 0.29 | 1.27 | 0.26 | 0.016 | 0.006 | 0.14 | 0.12 | 0.19 | 0.04 | 0.005 | 0.01 | 0.003 | 0.02 | 0.011 | 0 | 1.540845 | 0.5553333 | 839.52 | 17.5859 | 49.51343 | 10.59983 | 10.91699 | 0.8421053 | 855 | -5.146961 | -45396.102 | 13.9317
46 | 8f3896 | 806090 | 07.06.2018 | 30Г2 | 0.2 | 80.5 | 71 | ТУ 21 | 30Г2 | 850 | 850 | 860 | 0.7 | 76.66667 |  |  | 635 | 635 | 636 | 636 | 610 | 2.953333 | 24 | 24 | 73.02 | 5.51 | ЭСПК | 0.3 | 1.3 | 0.24 | 0.008 | 0.004 | 0.1 | 0.14 | 0.21 | 0.02 | 0.003 | 0.01 | 0.003 | 0.01 | 0.011 | 0 | 1.485017 | 0.5626 | 839.52 | 17.5859 | 49.51365 | 10.63277 | 10.95468 | 0.8819876 | 855 | -5.715371 | -51060.104 | 14.58965
47 | 8f4026 | 806091 | 07.06.2018 | 30Г2 | 0.2 | 78 | 62 | ТУ 21 | 30Г2 | 850 | 850 | 860 | 0.7 | 76.875 |  |  | 635 | 635 | 636 | 636 | 610 | 4.7325 | 24 | 24 | 73.02 | 5.51 | ЭСПК | 0.3 | 1.27 | 0.3 | 0.011 | 0.005 | 0.1 | 0.11 | 0.2 | 0.03 | 0.003 | 0.01 | 0.003 | 0.01 | 0.011 | 0 | 1.475179 | 0.5549333 | 839.52 | 17.5859 | 49.51382 | 10.49847 | 10.8201 | 0.7948718 | 855 | -5.399051 | -47934.184 | 14.34375
48 | 8f4023 | 806092 | 07.06.2018 | 30Г2 | 0.2 | 76.5 | 63 | ТУ 21 | 30Г2 | 850 | 850 | 860 | 0.7 | 77.5 |  |  | 635 | 635 | 636 | 636 | 610 | 4.51 | 24 | 24 | 73.02 | 5.51 | ЭСПК | 0.31 | 1.27 | 0.31 | 0.013 | 0.005 | 0.15 | 0.13 | 0.21 | 0.04 | 0.003 | 0.01 | 0.003 | 0.02 | 0.009 | 0 | 1.73584 | 0.5789333 | 839.52 | 17.5859 | 49.5134 | 10.31405 | 10.63529 | 0.8235294 | 855 | -4.494699 | -37843.836 | 12.06742
49 | 8f3891 | 806093 | 07.06.2018 | 30Г2 | 0.2 | 68 | 45.5 | ТУ 21 | 30Г2 | 850 | 850 | 860 | 0.7 | 77.5 |  |  | 635 | 635 | 636 | 636 | 610 | 4.44 | 24 | 24 | 73.02 | 5.51 | ЭСПК | 0.3 | 1.26 | 0.23 | 0.007 | 0.007 | 0.08 | 0.1 | 0.18 | 0.03 | 0.003 | 0.01 | 0.003 | 0.01 | 0.01 | 0 | 1.338272 | 0.5472667 | 839.52 | 17.5859 | 49.51393 | 10.7502 | 11.07237 | 0.6691176 | 855 | -4.822165 | -42588.785 | 14.48097
50 | 8f3895 | 806094 | 08.06.2018 | 30Г2 | 0.2 | 77 | 65 | ТУ 21 | 30Г2 | 850 | 850 | 860 | 0.7 | 75 |  |  | 635 | 635 | 636 | 636 | 610 | 1.9 | 24 | 24 | 73.02 | 5.51 | ЭСПК | 0.31 | 1.31 | 0.25 | 0.007 | 0.004 | 0.1 | 0.13 | 0.2 | 0.03 | 0.003 | 0.01 | 0.003 | 0.01 | 0.011 | 0 | 1.547356 | 0.5729333 | 839.52 | 17.5859 | 49.5136 | 10.52987 | 10.85157 | 0.8441558 | 855 | -5.433631 | -48257.884 | 14.42253
51 | 8f3752 | 806083 | 08.06.2018 | 30Г2 | 0.2 | 68.5 | 46 | ТУ 21 | 30Г2 | 850 | 850 | 860 | 1 |  |  |  | 515 | 515 | 513 | 513 | 514 | 4.68625 | 24 | 24 | 73.02 | 5.51 | ЭСПК | 0.29 | 1.27 | 0.26 | 0.016 | 0.006 | 0.14 | 0.12 | 0.19 | 0.04 | 0.005 | 0.01 | 0.003 | 0.02 | 0.011 | 0 | 1.540845 | 0.5553333 | 839.52 | 15.35918 | 49.51064 | 9.257683 | 9.519468 | 0.6715328 | 855 | -5.146961 | -45396.102 | 13.9317
52 | 8f3897 | 806084 | 08.06.2018 | 30Г2 | 0.2 | 76.5 | 71 | ТУ 21 | 30Г2 | 850 | 850 | 860 | 1 |  |  |  | 515 | 515 | 513 | 513 | 514 | 4.5625 | 24 | 24 | 73.02 | 5.51 | ЭСПК | 0.31 | 1.39 | 0.24 | 0.009 | 0.007 | 0.09 | 0.12 | 0.21 | 0.03 | 0.002 | 0.01 | 0.003 | 0.02 | 0.011 | 0 | 1.665895 | 0.5860667 | 839.52 | 15.35918 | 49.51004 | 9.098954 | 9.366791 | 0.9281046 | 855 | -5.489951 | -48518.525 | 14.03587
53 | 8f3752 | 806086 | 08.06.2018 | 30Г2 | 0.2 | 68.5 | 45.5 | ТУ 21 | 30Г2 | 850 | 850 | 860 | 1 |  |  |  | 515 | 515 | 513 | 513 | 514 | 4.54875 | 24 | 24 | 73.02 | 5.51 | ЭСПК | 0.29 | 1.27 | 0.26 | 0.016 | 0.006 | 0.14 | 0.12 | 0.19 | 0.04 | 0.005 | 0.01 | 0.003 | 0.02 | 0.011 | 0 | 1.540845 | 0.5553333 | 839.52 | 15.35918 | 49.51064 | 9.257683 | 9.519468 | 0.6642336 | 855 | -5.146961 | -45396.102 | 13.9317
54 | 8f1480 | 806095 | 08.06.2018 | 37Г2Ф | 0.2 | 84 | 59.5 | ТУ 22 | 37Г2Ф | 840 | 840 | 850 | 0.8 | 590 |  |  | 695 | 695 | 682 | 682 | 666 | 3.586667 | 32 | 32 | 93.17 | 11.8 | ЭСПК | 0.36 | 1.51 | 0.27 | 0.013 | 0.007 | 0.14 | 0.14 | 0.18 | 0.03 | 0.08 | 0 | 0 | 0 | 0.01 | 0 | 2.525647 | 0.677 | 836.2319 | 18.82272 | 49.80138 | 10.69106 | 10.86815 | 0.7083333 | 845 | -5.01116 | -43354.17 | 13.2831
55 | 8f2953 | 806096 | 08.06.2018 | 37Г2Ф | 0.2 | 79 | 52.5 | ТУ 22 | 37Г2Ф | 840 | 840 | 850 | 0.8 | 590 |  |  | 695 | 695 | 682 | 682 | 666 | 3.771667 | 32 | 32 | 93.17 | 11.8 | ЭСПК | 0.36 | 1.47 | 0.26 | 0.015 | 0.013 | 0.11 | 0.13 | 0.17 | 0.04 | 0.08 | 0 | 0 | 0 | 0.011 | 0 | 2.296021 | 0.663 | 836.2319 | 18.82272 | 49.80167 | 10.81843 | 10.99614 | 0.664557 | 845 | -5.140036 | -44839.919 | 13.76556
56 | 8f3891 | 806093 | 08.06.2018 | 30Г2 | 0.2 | 79 | 67 | ТУ 21 | 30Г2 | 850 | 850 | 860 | 0.7 | 77.5 |  |  | 635 | 635 | 636 | 636 | 610 | 4.44 | 24 | 24 | 73.02 | 5.51 | ЭСПК | 0.3 | 1.26 | 0.23 | 0.007 | 0.007 | 0.08 | 0.1 | 0.18 | 0.03 | 0.003 | 0.01 | 0.003 | 0.01 | 0.01 | 0 | 1.338272 | 0.5472667 | 839.52 | 17.5859 | 49.51393 | 10.7502 | 11.07237 | 0.8481013 | 855 | -4.822165 | -42588.785 | 14.48097
57 | 8f3891 | 806093 | 08.06.2018 | 30Г2 | 0.2 | 68 | 46 | ТУ 21 | 30Г2 | 850 | 850 | 860 | 0.7 | 77.5 |  |  | 635 | 635 | 636 | 636 | 610 | 4.44 | 24 | 24 | 73.02 | 5.51 | ЭСПК | 0.3 | 1.26 | 0.23 | 0.007 | 0.007 | 0.08 | 0.1 | 0.18 | 0.03 | 0.003 | 0.01 | 0.003 | 0.01 | 0.01 | 0 | 1.338272 | 0.5472667 | 839.52 | 17.5859 | 49.51393 | 10.7502 | 11.07237 | 0.6764706 | 855 | -4.822165 | -42588.785 | 14.48097
58 | 8f3709 | 806049 | 08.06.2018 | 30Г2 | 0.2 | 78 | 61 | ТУ 21 | 30Г2 | 850 | 850 | 860 | 1 |  |  |  | 515 | 515 | 513 | 513 | 514 | 4.70875 | 24 | 24 | 73.02 | 5.51 | ЭСПК | 0.3 | 1.3 | 0.26 | 0.011 | 0.006 | 0.1 | 0.12 | 0.19 | 0.03 | 0.004 | 0.01 | 0.004 | 0.01 | 0.011 | 0 | 1.484866 | 0.5601333 | 839.52 | 15.35918 | 49.5109 | 9.236688 | 9.500507 | 0.7820513 | 855 | -5.191986 | -45914.849 | 14.22579
59 | 8f3751 | 806050 | 08.06.2018 | 30Г2 | 0.2 | 79.5 | 65 | ТУ 21 | 30Г2 | 850 | 850 | 860 | 1 |  |  |  | 515 | 515 | 513 | 513 | 514 | 4.24 | 24 | 24 | 73.02 | 5.51 | ЭСПК | 0.31 | 1.24 | 0.2 | 0.02 | 0.01 | 0.16 | 0.13 | 0.2 | 0.03 | 0.005 | 0.01 | 0.002 | 0.01 | 0.011 | 0 | 1.559971 | 0.5736667 | 839.52 | 15.35918 | 49.51109 | 9.366551 | 9.628393 | 0.8176101 | 855 | -5.579446 | -49968.336 | 14.83887
60 | 8f3897 | 806052 | 08.06.2018 | 30Г2 | 0.2 | 79 | 66 | ТУ 21 | 30Г2 | 850 | 850 | 860 | 1 |  |  |  | 515 | 515 | 513 | 513 | 514 | 4.63875 | 24 | 24 | 73.02 | 5.51 | ЭСПК | 0.31 | 1.39 | 0.24 | 0.009 | 0.007 | 0.09 | 0.12 | 0.21 | 0.03 | 0.002 | 0.01 | 0.003 | 0.02 | 0.011 | 0 | 1.665895 | 0.5860667 | 839.52 | 15.35918 | 49.51004 | 9.098954 | 9.366791 | 0.835443 | 855 | -5.489951 | -48518.525 | 14.03587
61 | 8f1215 | 806107 | 08.06.2018 | 38Г2С | 0.2 | 82.5 | 70.5 | ТУ 22 | 38Г2С | 840 | 840 | 850 | 0.32 | 95 |  |  | 675 | 675 | 663 | 663 | 647 | 3.959 | 36 | 32 | 93.17 | 11.8 | ЭСПК | 0.38 | 1.38 | 0.56 | 0.009 | 0.007 | 0.13 | 0.12 | 0.19 | 0.03 | 0.03 | 0 | 0 | 0.02 | 0.01 | 0 | 2.693956 | 0.6666667 | 838.855 | 18.44613 | 49.80118 | 9.560275 | 9.849298 | 0.8545455 | 845 | -5.11411 | -45373.89 | 15.26811
62 | 8f0241 | 806128 | 10.06.2018 | 30ХГМА | 0.2 | 77.5 | 65.5 | ТУ 14 | 30ХГМА | 890 | 890 | 900 | 1 |  | 20 | 80 | 700 | 700 | 687 | 687 | 671 | 4.81 | 38 | 38 | 187.7 | 16.5 | ЭСПК | 0.31 | 0.95 | 0.22 | 0.009 | 0.005 | 0.69 | 0.12 | 0.18 | 0.033 | 0 | 0 | 0 | 0.16 | 0.012 | 0 | 3.299362 | 0.6583333 | 889.163 | 19.08588 | 49.97064 | 11.0054 | 11.38391 | 0.8451613 | 895 | -5.813144 | -54401.944 | 20.15469
63 | 8f0236 | 806129 | 10.06.2018 | 30ХГМА | 0.2 | 78.5 | 67 | ТУ 14 | 30ХГМА | 890 | 890 | 900 | 1 |  | 20 | 80 | 700 | 700 | 687 | 687 | 671 | 3 | 38 | 38 | 187.7 | 16.5 | ЭСПК | 0.29 | 0.98 | 0.27 | 0.014 | 0.006 | 0.84 | 0.12 | 0.18 | 0.026 | 0.003 | 0 | 0 | 0.15 | 0.01 | 0 | 3.62421 | 0.6719333 | 889.163 | 19.08588 | 49.97035 | 10.80611 | 11.17618 | 0.8535032 | 895 | -5.123064 | -47388.739 | 19.03292
64 | 8f2930 | 806130 | 10.06.2018 | 30ХГМА | 0.2 | 79 | 66.5 | ТУ 14 | 30ХГМА | 890 | 890 | 900 | 1 |  | 20 | 80 | 700 | 700 | 687 | 687 | 671 | 2.965 | 38 | 38 | 187.7 | 16.5 | ЭСПК | 0.3 | 0.95 | 0.23 | 0.009 | 0.006 | 0.68 | 0.13 | 0.18 | 0.03 | 0 | 0 | 0 | 0.15 | 0.012 | 0 | 3.13074 | 0.645 | 889.163 | 19.08588 | 49.97092 | 11.08624 | 11.46514 | 0.8417722 | 895 | -5.889652 | -55244.138 | 20.32566
65 | 7f0799 | 806131 | 10.06.2018 | 30ХГМА | 0.2 | 76.5 | 63 | ТУ 14 | 30ХГМА | 890 | 890 | 900 | 1 |  | 20 | 80 | 700 | 700 | 687 | 687 | 671 | 0.51 | 38 | 38 | 187.7 | 16.5 | ЭСПК | 0.3 | 1.04 | 0.24 | 0.01 | 0.008 | 0.67 | 0.19 | 0.22 | 0.04 | 0 | 0 | 0 | 0.16 | 0.01 | 0 | 3.534916 | 0.6666667 | 889.163 | 19.08588 | 49.97022 | 10.87069 | 11.24855 | 0.8235294 | 895 | -5.27793 | -46991.74 | 16.04013
66 | 8f1149 | 806133 | 10.06.2018 | 18ХМФБ | 0.2 | 81 | 71 | ТУ 22 | 18ХМФБ | 920 | 920 | 930 | 0.26 | 55 |  |  | 660 | 660 | 649 | 649 | 633 | 3.195714 | 55 | 55 | 93.17 | 11.8 | ЭСПК | 0.19 | 0.56 | 0.26 | 0.009 | 0.004 | 1.15 | 0.14 | 0.19 | 0.035 | 0.05 | 0.007 | 0.03 | 0.15 | 0.009 | 0 | 2.14419 | 0.5753333 | 928.1609 | 18.66511 | 50.34063 | 11.65378 | 11.8986 | 0.8765432 | 925 | -0.288447 | 9906.061 | 8.153153
67 | 7f5232 | 806135 | 10.06.2018 | 18ХМФБ | 0.2 | 85.5 | 73 | ТУ 22 | 18ХМФБ | 920 | 920 | 930 | 0.26 | 55 |  |  | 660 | 660 | 649 | 649 | 633 | 0.33 | 55 | 55 | 93.17 | 11.8 | ЭСПК | 0.18 | 0.59 | 0.29 | 0.011 | 0.009 | 1.06 | 0.15 | 0.19 | 0.049 | 0.07 | 0.015 | 0.04 | 0.15 | 0.01 | 0 | 2.091698 | 0.557 | 928.1609 | 18.66511 | 50.34071 | 11.66637 | 11.86336 | 0.8538012 | 925 | 0.882549 | 24981.362 | 5.822634
68 | 7f3001 | 806134 | 10.06.2018 | 18ХМФБ | 0.2 | 88.5 | 80.5 | ТУ 22 | 18ХМФБ | 920 | 920 | 930 | 0.26 | 55 |  |  | 660 | 660 | 649 | 649 | 633 | 2.95 | 55 | 55 | 93.17 | 11.8 | ЭСПК | 0.19 | 0.57 | 0.27 | 0.013 | 0.007 | 0.98 | 0.15 | 0.19 | 0.035 | 0.07 | 0.01 | 0.04 | 0.15 | 0.01 | 0 | 2.021117 | 0.5476667 | 928.1609 | 18.66511 | 50.34104 | 11.77882 | 11.97631 | 0.9096045 | 925 | 0.7286 | 23004.06 | 6.138022
69 | 8f3896 | 806053 | 11.06.2018 | 30Г2 | 0.2 | 67.5 | 48.5 | ТУ 21 | 30Г2 | 850 | 850 | 860 | 1 |  |  |  | 515 | 515 | 513 | 513 | 514 | 4.51125 | 24 | 24 | 73.02 | 5.51 | ЭСПК | 0.3 | 1.3 | 0.24 | 0.008 | 0.004 | 0.1 | 0.14 | 0.21 | 0.02 | 0.003 | 0.01 | 0.003 | 0.01 | 0.011 | 0 | 1.485017 | 0.5626 | 839.52 | 15.35918 | 49.5109 | 9.286447 | 9.552338 | 0.7185185 | 855 | -5.715371 | -51060.104 | 14.58965
70 | 8f2936 | 806165 | 12.06.2018 | 30ХГМА-4 | 0.2 | 80 | 68.5 | ТУ 22 | 30ХГМА-4 | 890 | 890 | 900 | 1 |  | 20 | 80 | 700 | 700 | 687 | 687 | 671 | 2.136667 | 38 | 38 | 187.71 | 16.5 | ЭСПК | 0.31 | 0.95 | 0.3 | 0.013 | 0.006 | 0.65 | 0.13 | 0.21 | 0.03 | 0 | 0 | 0 | 0.16 | 0.011 | 0 | 3.385497 | 0.653 | 889.163 | 19.08588 | 49.97074 | 10.78491 | 11.16236 | 0.85625 | 895 | -5.700276 | -52121.319 | 17.93686
71 | 8f2934 | 806166 | 12.06.2018 | 30ХГМА-4 | 0.2 | 79.5 | 69 | Г 53366 | 30ХГМА-4 | 890 | 890 | 900 | 1 |  | 20 | 80 | 700 | 700 | 687 | 687 | 671 | 2.09 | 38 | 38 | 187.71 | 16.5 | ЭСПК | 0.31 | 0.95 | 0.27 | 0.012 | 0.006 | 0.65 | 0.12 | 0.21 | 0.03 | 0 | 0 | 0 | 0.16 | 0.011 | 0 | 3.315209 | 0.6523333 | 889.163 | 19.08588 | 49.97074 | 10.885 | 11.26293 | 0.8679245 | 895 | -5.682986 | -51959.469 | 17.94804
72 | 8f2930 | 806167 | 13.06.2018 | 30ХГМА-4 | 0.2 | 79.5 | 68.5 | ТУ 22 | 30ХГМА-4 | 890 | 890 | 900 | 1 |  | 20 | 80 | 700 | 700 | 687 | 687 | 671 | 1.53 | 38 | 38 | 187.71 | 16.5 | ЭСПК | 0.3 | 0.95 | 0.23 | 0.009 | 0.006 | 0.68 | 0.13 | 0.18 | 0.03 | 0 | 0 | 0 | 0.15 | 0.012 | 0 | 3.13074 | 0.645 | 889.163 | 19.08588 | 49.97092 | 11.08624 | 11.46514 | 0.8616352 | 895 | -5.889652 | -55244.138 | 20.32566
73 | 8f2269 | 806016 | 03.06.2018 | 37Г2Ф | 0.5 | 74.23469 | 63.26531 | ТУ 22 | 37Г2Ф | 830 | 830 | 840 | 0.35 | 95 |  |  | 690 | 690 | 677 | 677 | 661 | 4.25 | 36 | 32 | 88.9 | 12.2 | ЭСПК | 0.36 | 1.5 | 0.34 | 0.01 | 0.008 | 0.1 | 0.13 | 0.18 | 0.03 | 0.09 | 0 | 0 | 0 | 0.011 | 0 | 2.464729 | 0.6686667 | 829.0516 | 18.72362 | 49.80144 | 10.46867 | 10.61961 | 0.8522337 | 835 | -5.390986 | -47071.759 | 13.38862
74 | 8f2269 | 806016 | 03.06.2018 | 37Г2Ф | 0.5 | 77.29592 | 70.40816 | ТУ 22 | 37Г2Ф | 830 | 830 | 840 | 0.35 | 95 |  |  | 690 | 690 | 677 | 677 | 661 | 4.25 | 36 | 32 | 88.9 | 12.2 | ЭСПК | 0.36 | 1.5 | 0.34 | 0.01 | 0.008 | 0.1 | 0.13 | 0.18 | 0.03 | 0.09 | 0 | 0 | 0 | 0.011 | 0 | 2.464729 | 0.6686667 | 829.0516 | 18.72362 | 49.80144 | 10.46867 | 10.61961 | 0.9108911 | 835 | -5.390986 | -47071.759 | 13.38862
75 | 8f2952 | 806017 | 03.06.2018 | 37Г2Ф | 0.5 | 75.45918 | 65.5102 | ТУ 22 | 37Г2Ф | 830 | 830 | 840 | 0.35 | 95 |  |  | 690 | 690 | 677 | 677 | 661 | 0.18 | 36 | 32 | 88.9 | 12.2 | ЭСПК | 0.35 | 1.45 | 0.25 | 0.014 | 0.013 | 0.13 | 0.14 | 0.19 | 0.03 | 0.08 | 0 | 0 | 0 | 0.01 | 0 | 2.283168 | 0.6556667 | 829.0516 | 18.72362 | 49.80162 | 10.86358 | 11.04112 | 0.8681542 | 835 | -5.08565 | -43762.34 | 12.55885
76 | 8f2952 | 806017 | 03.06.2018 | 37Г2Ф | 0.5 | 76.02041 | 69.18367 | ТУ 22 | 37Г2Ф | 830 | 830 | 840 | 0.35 | 95 |  |  | 690 | 690 | 677 | 677 | 661 | 0.18 | 36 | 32 | 88.9 | 12.2 | ЭСПК | 0.35 | 1.45 | 0.25 | 0.014 | 0.013 | 0.13 | 0.14 | 0.19 | 0.03 | 0.08 | 0 | 0 | 0 | 0.01 | 0 | 2.283168 | 0.6556667 | 829.0516 | 18.72362 | 49.80162 | 10.86358 | 11.04112 | 0.9100671 | 835 | -5.08565 | -43762.34 | 12.55885
77 | 8f3324 | 806029 | 03.06.2018 | 18ХМФБ | 0.5 | 90.5102 | 67.09184 | ТУ 21 | 18ХМФБ | 870 | 870 | 880 | 0.65 | 75 |  |  | 675 | 675 | 663 | 663 | 647 | 2.18 | 27 | 27 | 73.02 | 5.51 | ЭСПК | 0.19 | 0.53 | 0.25 | 0.014 | 0.006 | 1.04 | 0.16 | 0.21 | 0.032 | 0.07 | 0.01 | 0.07 | 0.17 | 0.009 | 0 | 2.088121 | 0.559 | 861.5284 | 18.28801 | 49.62938 | 11.2743 | 11.47407 | 0.7412627 | 875 | 5.375868 | 77300.995 | 1.281034
78 | 8f3324 | 806029 | 03.06.2018 | 18ХМФБ | 0.5 | 88.97959 | 71.02041 | ТУ 21 | 18ХМФБ | 870 | 870 | 880 | 0.65 | 75 |  |  | 675 | 675 | 663 | 663 | 647 | 2.18 | 27 | 27 | 73.02 | 5.51 | ЭСПК | 0.19 | 0.53 | 0.25 | 0.014 | 0.006 | 1.04 | 0.16 | 0.21 | 0.032 | 0.07 | 0.01 | 0.07 | 0.17 | 0.009 | 0 | 2.088121 | 0.559 | 861.5284 | 18.28801 | 49.62938 | 11.2743 | 11.47407 | 0.7981651 | 875 | 5.375868 | 77300.995 | 1.281034
79 | 8f3325 | 806030 | 03.06.2018 | 18ХМФБ | 0.5 | 87.80612 | 70.30612 | ТУ 21 | 18ХМФБ | 870 | 870 | 880 | 0.65 | 75 |  |  | 675 | 675 | 663 | 663 | 647 | 3.803333 | 27 | 27 | 73.02 | 5.51 | ЭСПК | 0.19 | 0.52 | 0.25 | 0.016 | 0.004 | 1.05 | 0.12 | 0.17 | 0.034 | 0.07 | 0.013 | 0.043 | 0.15 | 0.008 | 0 | 1.940135 | 0.55 | 861.5284 | 18.28801 | 49.62994 | 11.36918 | 11.56938 | 0.8006973 | 875 | 2.110034 | 37212.22 | 3.258325
80 | 8f3325 | 806030 | 03.06.2018 | 18ХМФБ | 0.5 | 87.19388 | 67.29592 | ТУ 21 | 18ХМФБ | 870 | 870 | 880 | 0.65 | 75 |  |  | 675 | 675 | 663 | 663 | 647 | 3.803333 | 27 | 27 | 73.02 | 5.51 | ЭСПК | 0.19 | 0.52 | 0.25 | 0.016 | 0.004 | 1.05 | 0.12 | 0.17 | 0.034 | 0.07 | 0.013 | 0.043 | 0.15 | 0.008 | 0 | 1.940135 | 0.55 | 861.5284 | 18.28801 | 49.62994 | 11.36918 | 11.56938 | 0.7717964 | 875 | 2.110034 | 37212.22 | 3.258325
81 | 8f3327 | 806031 | 03.06.2018 | 18ХМФБ | 0.5 | 87.29592 | 70.76531 | ТУ 21 | 18ХМФБ | 870 | 870 | 880 | 0.65 | 75 |  |  | 675 | 675 | 663 | 663 | 647 | 4.6875 | 27 | 27 | 73.02 | 5.51 | ЭСПК | 0.19 | 0.56 | 0.24 | 0.016 | 0.004 | 1.06 | 0.14 | 0.21 | 0.031 | 0.07 | 0.009 | 0.05 | 0.16 | 0.009 | 0 | 2.121371 | 0.5646667 | 861.5284 | 18.28801 | 49.62943 | 11.28572 | 11.48554 | 0.8106371 | 875 | 2.441321 | 43123.361 | 2.440848
82 | 8f3327 | 806031 | 03.06.2018 | 18ХМФБ | 0.5 | 85.96939 | 67.2449 | ТУ 21 | 18ХМФБ | 870 | 870 | 880 | 0.65 | 75 |  |  | 675 | 675 | 663 | 663 | 647 | 4.6875 | 27 | 27 | 73.02 | 5.51 | ЭСПК | 0.19 | 0.56 | 0.24 | 0.016 | 0.004 | 1.06 | 0.14 | 0.21 | 0.031 | 0.07 | 0.009 | 0.05 | 0.16 | 0.009 | 0 | 2.121371 | 0.5646667 | 861.5284 | 18.28801 | 49.62943 | 11.28572 | 11.48554 | 0.7821958 | 875 | 2.441321 | 43123.361 | 2.440848
83 | 8f3327 | 806032 | 03.06.2018 | 18ХМФБ | 0.5 | 90.56122 | 70.40816 | ТУ 21 | 18ХМФБ | 870 | 870 | 880 | 0.65 | 75 |  |  | 675 | 675 | 663 | 663 | 647 | 4.57 | 27 | 27 | 73.02 | 5.51 | ЭСПК | 0.19 | 0.56 | 0.24 | 0.016 | 0.004 | 1.06 | 0.14 | 0.21 | 0.031 | 0.07 | 0.009 | 0.05 | 0.16 | 0.009 | 0 | 2.121371 | 0.5646667 | 861.5284 | 18.28801 | 49.62943 | 11.28572 | 11.48554 | 0.7774648 | 875 | 2.441321 | 43123.361 | 2.440848
84 | 8f3327 | 806032 | 03.06.2018 | 18ХМФБ | 0.5 | 88.92857 | 66.83673 | ТУ 21 | 18ХМФБ | 870 | 870 | 880 | 0.65 | 75 |  |  | 675 | 675 | 663 | 663 | 647 | 4.57 | 27 | 27 | 73.02 | 5.51 | ЭСПК | 0.19 | 0.56 | 0.24 | 0.016 | 0.004 | 1.06 | 0.14 | 0.21 | 0.031 | 0.07 | 0.009 | 0.05 | 0.16 | 0.009 | 0 | 2.121371 | 0.5646667 | 861.5284 | 18.28801 | 49.62943 | 11.28572 | 11.48554 | 0.7515777 | 875 | 2.441321 | 43123.361 | 2.440848
85 | 8f3335 | 806033 | 03.06.2018 | 18ХМФБ | 0.5 | 89.69388 | 81.63265 | ТУ 21 | 18ХМФБ | 870 | 870 | 880 | 0.65 | 75 |  |  | 675 | 675 | 663 | 663 | 647 | 3.875 | 27 | 27 | 73.02 | 5.51 | ЭСПК | 0.18 | 0.55 | 0.27 | 0.011 | 0.003 | 1.08 | 0.15 | 0.2 | 0.025 | 0.09 | 0.011 | 0.043 | 0.15 | 0.01 | 0 | 2.069146 | 0.559 | 861.5284 | 18.28801 | 49.6297 | 11.2849 | 11.4361 | 0.9101251 | 875 | 0.914296 | 26002.558 | 3.177615
86 | 8f3335 | 806033 | 03.06.2018 | 18ХМФБ | 0.5 | 88.46939 | 81.63265 | ТУ 21 | 18ХМФБ | 870 | 870 | 880 | 0.65 | 75 |  |  | 675 | 675 | 663 | 663 | 647 | 3.875 | 27 | 27 | 73.02 | 5.51 | ЭСПК | 0.18 | 0.55 | 0.27 | 0.011 | 0.003 | 1.08 | 0.15 | 0.2 | 0.025 | 0.09 | 0.011 | 0.043 | 0.15 | 0.01 | 0 | 2.069146 | 0.559 | 861.5284 | 18.28801 | 49.6297 | 11.2849 | 11.4361 | 0.922722 | 875 | 0.914296 | 26002.558 | 3.177615
87 | 8f1872 | 806034 | 03.06.2018 | 18ХМФБ | 0.5 | 86.63265 | 82.85714 | ТУ 21 | 18ХМФБ | 870 | 870 | 880 | 0.65 | 75 |  |  | 675 | 675 | 663 | 663 | 647 | 4.68 | 27 | 27 | 73.02 | 5.51 | ЭСПК | 0.18 | 0.57 | 0.22 | 0.008 | 0.006 | 1.05 | 0.15 | 0.21 | 0.036 | 0.07 | 0.005 | 0.04 | 0.15 | 0.01 | 0 | 1.961834 | 0.553 | 861.5284 | 18.28801 | 49.62967 | 11.44487 | 11.64542 | 0.9564193 | 875 | 0.710611 | 23349.298 | 3.43079
88 | 8f1872 | 806034 | 03.06.2018 | 18ХМФБ | 0.5 | 86.47959 | 81.63265 | ТУ 21 | 18ХМФБ | 870 | 870 | 880 | 0.65 | 75 |  |  | 675 | 675 | 663 | 663 | 647 | 4.68 | 27 | 27 | 73.02 | 5.51 | ЭСПК | 0.18 | 0.57 | 0.22 | 0.008 | 0.006 | 1.05 | 0.15 | 0.21 | 0.036 | 0.07 | 0.005 | 0.04 | 0.15 | 0.01 | 0 | 1.961834 | 0.553 | 861.5284 | 18.28801 | 49.62967 | 11.44487 | 11.64542 | 0.9439528 | 875 | 0.710611 | 23349.298 | 3.43079
89 | 8f3328 | 806035 | 03.06.2018 | 18ХМФБ-3 | 0.5 | 85.20408 | 81.63265 | ТУ 21 | 18ХМФБ | 870 | 870 | 880 | 0.65 | 75 |  |  | 685 | 685 | 673 | 673 | 656 | 4.725 | 27 | 27 | 73.02 | 5.51 | ЭСПК | 0.22 | 0.53 | 0.23 | 0.014 | 0.006 | 1.19 | 0.13 | 0.19 | 0.031 | 0.07 | 0.011 | 0.03 | 0.15 | 0.01 | 0 | 2.480146 | 0.6116667 | 861.5284 | 18.47797 | 49.62973 | 11.19972 | 11.40113 | 0.9580838 | 875 | -0.820353 | 4773.674 | 5.157399
90 | 8f3328 | 806035 | 03.06.2018 | 18ХМФБ-3 | 0.5 | 86.47959 | 81.53061 | ТУ 21 | 18ХМФБ | 870 | 870 | 880 | 0.65 | 75 |  |  | 685 | 685 | 673 | 673 | 656 | 4.725 | 27 | 27 | 73.02 | 5.51 | ЭСПК | 0.22 | 0.53 | 0.23 | 0.014 | 0.006 | 1.19 | 0.13 | 0.19 | 0.031 | 0.07 | 0.011 | 0.03 | 0.15 | 0.01 | 0 | 2.480146 | 0.6116667 | 861.5284 | 18.47797 | 49.62973 | 11.19972 | 11.40113 | 0.9427729 | 875 | -0.820353 | 4773.674 | 5.157399
91 | 8f2711 | 806036 | 03.06.2018 | 18ХМФБ-3 | 0.5 | 85.5102 | 81.63265 | ТУ 21 | 18ХМФБ | 870 | 870 | 880 | 0.65 | 75 |  |  | 685 | 685 | 673 | 673 | 656 | 3.07 | 27 | 27 | 73.02 | 5.51 | ЭСПК | 0.22 | 0.54 | 0.22 | 0.006 | 0.003 | 1.17 | 0.14 | 0.18 | 0.04 | 0.05 | 0.013 | 0.03 | 0.15 | 0.01 | 0 | 2.388738 | 0.6053333 | 861.5284 | 18.47797 | 49.62973 | 11.2353 | 11.48601 | 0.9546539 | 875 | -0.663987 | 5841.778 | 5.402217
92 | 8f2711 | 806036 | 03.06.2018 | 18ХМФБ-3 | 0.5 | 87.2449 | 82.04082 | ТУ 21 | 18ХМФБ | 870 | 870 | 880 | 0.65 | 75 |  |  | 685 | 685 | 673 | 673 | 656 | 3.07 | 27 | 27 | 73.02 | 5.51 | ЭСПК | 0.22 | 0.54 | 0.22 | 0.006 | 0.003 | 1.17 | 0.14 | 0.18 | 0.04 | 0.05 | 0.013 | 0.03 | 0.15 | 0.01 | 0 | 2.388738 | 0.6053333 | 861.5284 | 18.47797 | 49.62973 | 11.2353 | 11.48601 | 0.9403509 | 875 | -0.663987 | 5841.778 | 5.402217
93 | 8f1870 | 806037 | 03.06.2018 | 18ХМФБ | 0.5 | 83.52041 | 78.36735 | ТУ 21 | 18ХМФБ | 870 | 870 | 880 | 0.65 | 75 |  |  | 670 | 670 | 659 | 659 | 652 | 2.95 | 27 | 27 | 73.02 | 5.51 | ЭСПК | 0.17 | 0.54 | 0.28 | 0.009 | 0.004 | 1.02 | 0.14 | 0.2 | 0.034 | 0.07 | 0.007 | 0.05 | 0.15 | 0.009 | 0 | 1.804902 | 0.5306667 | 861.5284 | 18.26836 | 49.62989 | 11.38223 | 11.56999 | 0.9383018 | 875 | 2.615367 | 44645.543 | 2.477006
94 | 8f1870 | 806037 | 03.06.2018 | 18ХМФБ | 0.5 | 82.19388 | 79.64286 | ТУ 21 | 18ХМФБ | 870 | 870 | 880 | 0.65 | 75 |  |  | 670 | 670 | 659 | 659 | 652 | 2.95 | 27 | 27 | 73.02 | 5.51 | ЭСПК | 0.17 | 0.54 | 0.28 | 0.009 | 0.004 | 1.02 | 0.14 | 0.2 | 0.034 | 0.07 | 0.007 | 0.05 | 0.15 | 0.009 | 0 | 1.804902 | 0.5306667 | 861.5284 | 18.26836 | 49.62989 | 11.38223 | 11.56999 | 0.9689634 | 875 | 2.615367 | 44645.543 | 2.477006
95 | 8f1869 | 806038 | 03.06.2018 | 18ХМФБ | 0.5 | 82.70408 | 81.42857 | ТУ 21 | 18ХМФБ | 870 | 870 | 880 | 0.65 | 75 |  |  | 670 | 670 | 659 | 659 | 652 | 1.57 | 27 | 27 | 73.02 | 5.51 | ЭСПК | 0.16 | 0.56 | 0.23 | 0.01 | 0.007 | 1.02 | 0.14 | 0.19 | 0.031 | 0.07 | 0.007 | 0.04 | 0.15 | 0.01 | 0 | 1.682538 | 0.5233333 | 861.5284 | 18.26836 | 49.62978 | 11.57293 | 11.76138 | 0.9845774 | 875 | 0.737103 | 22857.1 | 3.7063
96 | 8f1869 | 806038 | 03.06.2018 | 18ХМФБ | 0.5 | 80.2551 | 76.53061 | ТУ 21 | 18ХМФБ | 870 | 870 | 880 | 0.65 | 75 |  |  | 670 | 670 | 659 | 659 | 652 | 1.57 | 27 | 27 | 73.02 | 5.51 | ЭСПК | 0.16 | 0.56 | 0.23 | 0.01 | 0.007 | 1.02 | 0.14 | 0.19 | 0.031 | 0.07 | 0.007 | 0.04 | 0.15 | 0.01 | 0 | 1.682538 | 0.5233333 | 861.5284 | 18.26836 | 49.62978 | 11.57293 | 11.76138 | 0.9535919 | 875 | 0.737103 | 22857.1 | 3.7063
97 | 7f6014 | 806042 | 04.06.2018 | 30ХГМА | 0.6 | 93.87755 | 84.69388 | ТУ 107 | 30ХГМА-4 | 870 | 870 | 870 | 0.35 | 95 |  |  | 600 | 600 | 593 | 593 | 580 | 3.556667 | 36 | 36 | 93.17 | 11.8 | ЭСПК | 0.28 | 0.94 | 0.2 | 0.01 | 0.006 | 0.65 | 0.21 | 0.16 | 0.04 | 0.003 | 0 | 0 | 0.15 | 0.008 | 0 | 2.84354 | 0.6219333 | 858.4565 | 17.18002 | 49.91471 | 10.18814 | 10.5084 | 0.9021739 | 870 | -4.042518 | -36038.239 | 16.06141
98 | 8f3893 | 806045 | 04.06.2018 | 30Г2 | 0.5 | 68.97959 | 46.88776 | ТУ 21 | 30Г2 | 850 | 850 | 860 | 1 |  |  |  | 515 | 515 | 513 | 513 | 514 | 4.543333 | 24 | 24 | 73.02 | 5.51 | ЭСПК | 0.3 | 1.32 | 0.24 | 0.007 | 0.006 | 0.1 | 0.13 | 0.19 | 0.03 | 0.004 | 0.01 | 0.003 | 0.01 | 0.011 | 0 | 1.499639 | 0.5641333 | 839.52 | 15.35918 | 49.51077 | 9.263171 | 9.527005 | 0.6797337 | 855 | -5.357791 | -47798.673 | 14.73351
99 | 8f3751 | 806046 | 04.06.2018 | 30Г2 | 0.5 | 65.56122 | 47.95918 | ТУ 21 | 30Г2 | 850 | 850 | 860 | 1 |  |  |  | 515 | 515 | 513 | 513 | 514 | 4.2975 | 24 | 24 | 73.02 | 5.51 | ЭСПК | 0.31 | 1.24 | 0.2 | 0.02 | 0.01 | 0.16 | 0.13 | 0.2 | 0.03 | 0.005 | 0.01 | 0.002 | 0.01 | 0.011 | 0 | 1.559971 | 0.5736667 | 839.52 | 15.35918 | 49.51109 | 9.366551 | 9.628393 | 0.7315175 | 855 | -5.579446 | -49968.336 | 14.83887
100 | 8f3709 | 806047 | 04.06.2018 | 30Г2 | 0.5 | 67.19388 | 48.97959 | ТУ 21 | 30Г2 | 850 | 850 | 860 | 1 |  |  |  | 515 | 515 | 513 | 513 | 514 | 4.676667 | 24 | 24 | 73.02 | 5.51 | ЭСПК | 0.3 | 1.3 | 0.26 | 0.011 | 0.006 | 0.1 | 0.12 | 0.19 | 0.03 | 0.004 | 0.01 | 0.004 | 0.01 | 0.011 | 0 | 1.484866 | 0.5601333 | 839.52 | 15.35918 | 49.5109 | 9.236688 | 9.500507 | 0.7289294 | 855 | -5.191986 | -45914.849 | 14.22579
101 | 8f3893 | 806048 | 04.06.2018 | 30Г2 | 0.5 | 67.04082 | 47.95918 | ТУ 21 | 30Г2 | 850 | 850 | 860 | 1 |  |  |  | 515 | 515 | 513 | 513 | 514 | 4.4375 | 24 | 24 | 73.02 | 5.51 | ЭСПК | 0.3 | 1.32 | 0.24 | 0.007 | 0.006 | 0.1 | 0.13 | 0.19 | 0.03 | 0.004 | 0.01 | 0.003 | 0.01 | 0.011 | 0 | 1.499639 | 0.5641333 | 839.52 | 15.35918 | 49.51077 | 9.263171 | 9.527005 | 0.7153729 | 855 | -5.357791 | -47798.673 | 14.73351
102 | 8f3709 | 806049 | 04.06.2018 | 30Г2 | 0.5 | 73.77551 | 47.95918 | ТУ 21 | 30Г2 | 850 | 850 | 860 | 1 |  |  |  | 515 | 515 | 513 | 513 | 514 | 4.70875 | 24 | 24 | 73.02 | 5.51 | ЭСПК | 0.3 | 1.3 | 0.26 | 0.011 | 0.006 | 0.1 | 0.12 | 0.19 | 0.03 | 0.004 | 0.01 | 0.004 | 0.01 | 0.011 | 0 | 1.484866 | 0.5601333 | 839.52 | 15.35918 | 49.5109 | 9.236688 | 9.500507 | 0.6500692 | 855 | -5.191986 | -45914.849 | 14.22579
103 | 8f3751 | 806050 | 04.06.2018 | 30Г2 | 0.5 | 67.14286 | 48.62245 | ТУ 21 | 30Г2 | 850 | 850 | 860 | 1 |  |  |  | 515 | 515 | 513 | 513 | 514 | 4.24 | 24 | 24 | 73.02 | 5.51 | ЭСПК | 0.31 | 1.24 | 0.2 | 0.02 | 0.01 | 0.16 | 0.13 | 0.2 | 0.03 | 0.005 | 0.01 | 0.002 | 0.01 | 0.011 | 0 | 1.559971 | 0.5736667 | 839.52 | 15.35918 | 49.51109 | 9.366551 | 9.628393 | 0.7241641 | 855 | -5.579446 | -49968.336 | 14.83887
104 | 8f3709 | 806051 | 04.06.2018 | 30Г2 | 0.5 | 67.39796 | 48.46939 | ТУ 21 | 30Г2 | 850 | 850 | 860 | 1 |  |  |  | 515 | 515 | 513 | 513 | 514 | 4.544286 | 24 | 24 | 73.02 | 5.51 | ЭСПК | 0.3 | 1.3 | 0.26 | 0.011 | 0.006 | 0.1 | 0.12 | 0.19 | 0.03 | 0.004 | 0.01 | 0.004 | 0.01 | 0.011 | 0 | 1.484866 | 0.5601333 | 839.52 | 15.35918 | 49.5109 | 9.236688 | 9.500507 | 0.7191522 | 855 | -5.191986 | -45914.849 | 14.22579
105 | 8f3897 | 806052 | 04.06.2018 | 30Г2 | 0.5 | 66.88776 | 44.54082 | ТУ 21 | 30Г2 | 850 | 850 | 860 | 1 |  |  |  | 515 | 515 | 513 | 513 | 514 | 4.63875 | 24 | 24 | 73.02 | 5.51 | ЭСПК | 0.31 | 1.39 | 0.24 | 0.009 | 0.007 | 0.09 | 0.12 | 0.21 | 0.03 | 0.002 | 0.01 | 0.003 | 0.02 | 0.011 | 0 | 1.665895 | 0.5860667 | 839.52 | 15.35918 | 49.51004 | 9.098954 | 9.366791 | 0.6659039 | 855 | -5.489951 | -48518.525 | 14.03587
106 | 8f3896 | 806053 | 04.06.2018 | 30Г2 | 0.5 | 68.16327 | 48.72449 | ТУ 21 | 30Г2 | 850 | 850 | 860 | 1 |  |  |  | 515 | 515 | 513 | 513 | 514 | 4.51125 | 24 | 24 | 73.02 | 5.51 | ЭСПК | 0.3 | 1.3 | 0.24 | 0.008 | 0.004 | 0.1 | 0.14 | 0.21 | 0.02 | 0.003 | 0.01 | 0.003 | 0.01 | 0.011 | 0 | 1.485017 | 0.5626 | 839.52 | 15.35918 | 49.5109 | 9.286447 | 9.552338 | 0.7148204 | 855 | -5.715371 | -51060.104 | 14.58965
107 | 8f3751 | 806054 | 05.06.2018 | 30Г2 | 0.5 | 67.14286 | 45.10204 | ТУ 21 | 30Г2 | 850 | 850 | 860 | 1 |  |  |  | 515 | 515 | 513 | 513 | 514 | 4.6475 | 24 | 24 | 73.02 | 5.51 | ЭСПК | 0.31 | 1.24 | 0.2 | 0.02 | 0.01 | 0.16 | 0.13 | 0.2 | 0.03 | 0.005 | 0.01 | 0.002 | 0.01 | 0.011 | 0 | 1.559971 | 0.5736667 | 839.52 | 15.35918 | 49.51109 | 9.366551 | 9.628393 | 0.6717325 | 855 | -5.579446 | -49968.336 | 14.83887
108 | 8f3752 | 806055 | 05.06.2018 | 30Г2 | 0.5 | 65 | 43.36735 | ТУ 21 | 30Г2 | 850 | 850 | 860 | 1 |  |  |  | 515 | 515 | 513 | 513 | 514 | 4.6625 | 24 | 24 | 73.02 | 5.51 | ЭСПК | 0.29 | 1.27 | 0.26 | 0.016 | 0.006 | 0.14 | 0.12 | 0.19 | 0.04 | 0.005 | 0.01 | 0.003 | 0.02 | 0.011 | 0 | 1.540845 | 0.5553333 | 839.52 | 15.35918 | 49.51064 | 9.257683 | 9.519468 | 0.66719 | 855 | -5.146961 | -45396.102 | 13.9317
109 | 8f3896 | 806056 | 05.06.2018 | 30Г2 | 0.5 | 67.29592 | 48.77551 | ТУ 21 | 30Г2 | 850 | 850 | 860 | 1 |  |  |  | 515 | 515 | 513 | 513 | 514 | 2.625 | 24 | 24 | 73.02 | 5.51 | ЭСПК | 0.3 | 1.3 | 0.24 | 0.008 | 0.004 | 0.1 | 0.14 | 0.21 | 0.02 | 0.003 | 0.01 | 0.003 | 0.01 | 0.011 | 0 | 1.485017 | 0.5626 | 839.52 | 15.35918 | 49.5109 | 9.286447 | 9.552338 | 0.7247915 | 855 | -5.715371 | -51060.104 | 14.58965
110 | 8f3895 | 806057 | 05.06.2018 | 30Г2 | 0.5 | 69.08163 | 50.20408 | ТУ 21 | 30Г2 | 850 | 850 | 860 | 1 |  |  |  | 515 | 515 | 513 | 513 | 514 | 4.18 | 24 | 24 | 73.02 | 5.51 | ЭСПК | 0.31 | 1.31 | 0.25 | 0.007 | 0.004 | 0.1 | 0.13 | 0.2 | 0.03 | 0.003 | 0.01 | 0.003 | 0.01 | 0.011 | 0 | 1.547356 | 0.5729333 | 839.52 | 15.35918 | 49.51083 | 9.196577 | 9.462421 | 0.7267356 | 855 | -5.433631 | -48257.884 | 14.42253
111 | 8f3897 | 806058 | 05.06.2018 | 30Г2 | 0.5 | 65.66327 | 45.71429 | ТУ 21 | 30Г2 | 850 | 850 | 860 | 1 |  |  |  | 515 | 515 | 513 | 513 | 514 | 4.2 | 24 | 24 | 73.02 | 5.51 | ЭСПК | 0.31 | 1.39 | 0.24 | 0.009 | 0.007 | 0.09 | 0.12 | 0.21 | 0.03 | 0.002 | 0.01 | 0.003 | 0.02 | 0.011 | 0 | 1.665895 | 0.5860667 | 839.52 | 15.35918 | 49.51004 | 9.098954 | 9.366791 | 0.6961927 | 855 | -5.489951 | -48518.525 | 14.03587
112 | 8f2227 | 806059 | 05.06.2018 | 32ХА | 0.2 | 97.80612 | 84.4898 | ТУ 20 | 32ХА | 890 | 890 | 900 | 1 |  | 37 | 72.5 | 540 | 540 | 536 | 536 | 532 | 4.424615 | 45 | 45 | 198 | 24 | ЭСПК | 0.31 | 0.61 | 0.26 | 0.008 | 0.009 | 0.93 | 0.17 | 0.19 | 0.036 | 0 | 0 | 0 | 0 | 0.004 | 0 | 2.050262 | 0.6216667 | 893.3013 | 16.28358 | 50.14209 | 10.1148 | 10.40616 | 0.8638498 | 895 | -2.667848 | -21067.068 | 14.90346
113 | 8f2227 | 806059 | 05.06.2018 | 32ХА | 0.2 | 98.06122 | 84.4898 | ТУ 20 | 32ХА | 890 | 890 | 900 | 1 |  | 37 | 72.5 | 540 | 540 | 536 | 536 | 532 | 4.424615 | 45 | 45 | 198 | 24 | ЭСПК | 0.31 | 0.61 | 0.26 | 0.008 | 0.009 | 0.93 | 0.17 | 0.19 | 0.036 | 0 | 0 | 0 | 0 | 0.004 | 0 | 2.050262 | 0.6216667 | 893.3013 | 16.28358 | 50.14209 | 10.1148 | 10.40616 | 0.8616025 | 895 | -2.667848 | -21067.068 | 14.90346
114 | 8f2230 | 806060 | 05.06.2018 | 32ХА | 0.2 | 98.57143 | 86.02041 | ТУ 20 | 32ХА | 890 | 890 | 900 | 1 |  | 37 | 72.5 | 540 | 540 | 536 | 536 | 532 | 4.165 | 45 | 45 | 198 | 24 | ЭСПК | 0.31 | 0.58 | 0.25 | 0.007 | 0.012 | 0.94 | 0.15 | 0.19 | 0.039 | 0 | 0 | 0 | 0 | 0.004 | 0 | 1.971504 | 0.6173333 | 893.3013 | 16.28358 | 50.14224 | 10.17624 | 10.4677 | 0.8726708 | 895 | -2.57628 | -20088.424 | 14.74685
115 | 8f2230 | 806060 | 05.06.2018 | 32ХА | 0.2 | 95.40816 | 82.39796 | ТУ 20 | 32ХА | 890 | 890 | 900 | 1 |  | 37 | 72.5 | 540 | 540 | 536 | 536 | 532 | 4.165 | 45 | 45 | 198 | 24 | ЭСПК | 0.31 | 0.58 | 0.25 | 0.007 | 0.012 | 0.94 | 0.15 | 0.19 | 0.039 | 0 | 0 | 0 | 0 | 0.004 | 0 | 1.971504 | 0.6173333 | 893.3013 | 16.28358 | 50.14224 | 10.17624 | 10.4677 | 0.8636364 | 895 | -2.57628 | -20088.424 | 14.74685
116 | 8f3654 | 806065 | 06.06.2018 | 37Г2Ф | 0.5 | 82.7551 | 78.06122 | г8732-31 | 37Г2Ф | 830 | 830 | 840 | 0.28 | 85 |  |  | 665 | 665 | 654 | 654 | 637 | 4.680714 | 30 | 30 | 168.28 | 8.94 | ЭСПК | 0.36 | 1.44 | 0.27 | 0.015 | 0.007 | 0.13 | 0.11 | 0.21 | 0.03 | 0.08 | 0 | 0 | 0 | 0.012 | 0 | 2.348565 | 0.6633333 | 825.0675 | 18.20168 | 49.73666 | 10.43318 | 10.60207 | 0.9432799 | 835 | -6.003992 | -52759.628 | 13.12642
117 | 8f3652 | 806066 | 06.06.2018 | 37Г2Ф | 0.5 | 86.02041 | 79.59184 | г8732-31 | 37Г2Ф | 830 | 830 | 840 | 0.28 | 85 |  |  | 665 | 665 | 654 | 654 | 637 | 4.78 | 30 | 30 | 168.28 | 8.94 | ПАО "ЧТПЗ" | 0.36 | 1.47 | 0.25 | 0.015 | 0.005 | 0.16 | 0.11 | 0.19 | 0.03 | 0.08 | 0 | 0 | 0 | 0.011 | 0 | 2.481335 | 0.673 | 825.0675 | 18.20168 | 49.73642 | 10.42098 | 10.58982 | 0.9252669 | 835 | -5.444396 | -47632.679 | 13.10451
118 | 8f3656 | 806067 | 06.06.2018 | 37Г2Ф | 0.5 | 85 | 79.08163 | г8732-31 | 37Г2Ф | 830 | 830 | 840 | 0.28 | 85 |  |  | 665 | 665 | 654 | 654 | 637 | 4.73 | 30 | 30 | 168.28 | 8.94 | ЭСПК | 0.37 | 1.42 | 0.23 | 0.016 | 0.012 | 0.13 | 0.11 | 0.21 | 0.03 | 0.08 | 0 | 0 | 0 | 0.01 | 0 | 2.318333 | 0.67 | 825.0675 | 18.20168 | 49.73677 | 10.52711 | 10.69643 | 0.9303721 | 835 | -5.18276 | -44115.77 | 11.73851
119 | 8f3650 | 806068 | 06.06.2018 | 37Г2Ф | 0.5 | 84.59184 | 78.06122 | г8732-31 | 37Г2Ф | 830 | 830 | 840 | 0.28 | 85 |  |  | 665 | 665 | 654 | 654 | 637 | 4.765 | 30 | 30 | 168.28 | 8.94 | ЭСПК | 0.37 | 1.44 | 0.25 | 0.012 | 0.011 | 0.17 | 0.14 | 0.24 | 0.04 | 0.08 | 0 | 0 | 0 | 0.011 | 0 | 2.599126 | 0.6853333 | 825.0675 | 18.20168 | 49.73655 | 10.38685 | 10.55553 | 0.9227986 | 835 | -5.678756 | -48006.119 | 10.83456
120 | 8f3651 | 806069 | 06.06.2018 | 37Г2Ф | 0.5 | 83.67347 | 75.5102 | г8732-31 | 37Г2Ф | 830 | 830 | 840 | 0.28 | 85 |  |  | 665 | 665 | 654 | 654 | 637 | 4.75875 | 30 | 30 | 168.28 | 8.94 | ЭСПК | 0.38 | 1.45 | 0.23 | 0.011 | 0.005 | 0.12 | 0.1 | 0.18 | 0.03 | 0.08 | 0 | 0 | 0 | 0.011 | 0 | 2.366646 | 0.6803333 | 825.0675 | 18.20168 | 49.73663 | 10.43394 | 10.60283 | 0.902439 | 835 | -5.352616 | -47006.059 | 13.65058
121 | 8f3659 | 806070 | 06.06.2018 | 37Г2Ф | 0.5 | 86.07143 | 76.53061 | г8732-31 | 37Г2Ф | 830 | 830 | 840 | 0.28 | 85 |  |  | 665 | 665 | 654 | 654 | 637 | 4.762 | 30 | 30 | 168.28 | 8.94 | ЭСПК | 0.36 | 1.45 | 0.24 | 0.012 | 0.01 | 0.13 | 0.1 | 0.19 | 0.03 | 0.08 | 0 | 0 | 0 | 0.011 | 0 | 2.302154 | 0.663 | 825.0675 | 18.20168 | 49.73661 | 10.515 | 10.68426 | 0.8891523 | 835 | -5.427106 | -47436.869 | 13.11427
122 | 8f0694 | 806072 | 06.06.2018 | 37Г2Ф-2 | 0.5 | 76.93878 | 69.08163 | ТУ 78 | 37Г2Ф-2 | 840 | 840 | 850 | 0.4 | 75 |  |  | 690 | 690 | 677 | 677 | 661 | 3.614 | 32 | 32 | 73.02 | 10.5 | ЭСПК | 0.35 | 1.35 | 0.24 | 0.009 | 0.005 | 0.34 | 0.12 | 0.19 | 0.03 | 0.07 | 0 | 0 | 0 | 0.009 | 0 | 2.761435 | 0.6776667 | 836.2319 | 18.72362 | 49.80159 | 10.83143 | 11.03349 | 0.897878 | 845 | -4.653954 | -39751.641 | 12.43176
123 | 8f0694 | 806072 | 06.06.2018 | 37Г2Ф-2 | 0.5 | 73.06122 | 63.36735 | ТУ 78 | 37Г2Ф-2 | 840 | 840 | 850 | 0.4 | 75 |  |  | 690 | 690 | 677 | 677 | 661 | 3.614 | 32 | 32 | 73.02 | 10.5 | ЭСПК | 0.35 | 1.35 | 0.24 | 0.009 | 0.005 | 0.34 | 0.12 | 0.19 | 0.03 | 0.07 | 0 | 0 | 0 | 0.009 | 0 | 2.761435 | 0.6776667 | 836.2319 | 18.72362 | 49.80159 | 10.83143 | 11.03349 | 0.8673184 | 845 | -4.653954 | -39751.641 | 12.43176
124 | 8f1480 | 806078 | 06.06.2018 | 37Г2Ф | 0.5 | 73.87755 | 62.34694 | ТУ 22 | 37Г2Ф | 830 | 830 | 840 | 0.35 | 95 |  |  | 685 | 685 | 673 | 673 | 656 | 3.81 | 36 | 36 | 93.17 | 11.8 | ЭСПК | 0.36 | 1.51 | 0.27 | 0.013 | 0.007 | 0.14 | 0.14 | 0.18 | 0.03 | 0.08 | 0 | 0 | 0 | 0.01 | 0 | 2.525647 | 0.677 | 829.0516 | 18.74848 | 49.91897 | 10.69675 | 10.87123 | 0.8439227 | 835 | -5.01116 | -43354.17 | 12.99269
125 | 8f1480 | 806078 | 06.06.2018 | 37Г2Ф | 0.5 | 73.92857 | 62.55102 | ТУ 22 | 37Г2Ф | 830 | 830 | 840 | 0.35 | 95 |  |  | 685 | 685 | 673 | 673 | 656 | 3.81 | 36 | 36 | 93.17 | 11.8 | ЭСПК | 0.36 | 1.51 | 0.27 | 0.013 | 0.007 | 0.14 | 0.14 | 0.18 | 0.03 | 0.08 | 0 | 0 | 0 | 0.01 | 0 | 2.525647 | 0.677 | 829.0516 | 18.74848 | 49.91897 | 10.69675 | 10.87123 | 0.8461008 | 835 | -5.01116 | -43354.17 | 12.99269
126 | 8f3752 | 806083 | 06.06.2018 | 30Г2 | 0.5 | 65.81633 | 46.02041 | ТУ 21 | 30Г2 | 850 | 850 | 860 | 1 |  |  |  | 515 | 515 | 513 | 513 | 514 | 4.68625 | 24 | 24 | 73.02 | 5.51 | ЭСПК | 0.29 | 1.27 | 0.26 | 0.016 | 0.006 | 0.14 | 0.12 | 0.19 | 0.04 | 0.005 | 0.01 | 0.003 | 0.02 | 0.011 | 0 | 1.540845 | 0.5553333 | 839.52 | 15.35918 | 49.51064 | 9.257683 | 9.519468 | 0.6992248 | 855 | -5.146961 | -45396.102 | 13.9317
127 | 8f3897 | 806084 | 06.06.2018 | 30Г2 | 0.5 | 65.71429 | 45.91837 | ТУ 21 | 30Г2 | 850 | 850 | 860 | 1 |  |  |  | 515 | 515 | 513 | 513 | 514 | 4.5625 | 24 | 24 | 73.02 | 5.51 | ЭСПК | 0.31 | 1.39 | 0.24 | 0.009 | 0.007 | 0.09 | 0.12 | 0.21 | 0.03 | 0.002 | 0.01 | 0.003 | 0.02 | 0.011 | 0 | 1.665895 | 0.5860667 | 839.52 | 15.35918 | 49.51004 | 9.098954 | 9.366791 | 0.6987578 | 855 | -5.489951 | -48518.525 | 14.03587
128 | 8f3896 | 806085 | 07.06.2018 | 30Г2 | 0.5 | 67.14286 | 49.38776 | ТУ 21 | 30Г2 | 850 | 850 | 860 | 1 |  |  |  | 515 | 515 | 513 | 513 | 514 | 4.686667 | 24 | 24 | 73.02 | 5.51 | ЭСПК | 0.3 | 1.3 | 0.24 | 0.008 | 0.004 | 0.1 | 0.14 | 0.21 | 0.02 | 0.003 | 0.01 | 0.003 | 0.01 | 0.011 | 0 | 1.485017 | 0.5626 | 839.52 | 15.35918 | 49.5109 | 9.286447 | 9.552338 | 0.7355623 | 855 | -5.715371 | -51060.104 | 14.58965
129 | 8f3752 | 806086 | 07.06.2018 | 30Г2 | 0.5 | 72.2449 | 53.87755 | ТУ 21 | 30Г2 | 850 | 850 | 860 | 1 |  |  |  | 515 | 515 | 513 | 513 | 514 | 4.54875 | 24 | 24 | 73.02 | 5.51 | ЭСПК | 0.29 | 1.27 | 0.26 | 0.016 | 0.006 | 0.14 | 0.12 | 0.19 | 0.04 | 0.005 | 0.01 | 0.003 | 0.02 | 0.011 | 0 | 1.540845 | 0.5553333 | 839.52 | 15.35918 | 49.51064 | 9.257683 | 9.519468 | 0.7457627 | 855 | -5.146961 | -45396.102 | 13.9317
130 | 8f3897 | 806087 | 07.06.2018 | 30Г2 | 0.5 | 65.61224 | 48.46939 | ТУ 21 | 30Г2 | 850 | 850 | 860 | 1 |  |  |  | 515 | 515 | 513 | 513 | 514 | 4.455 | 24 | 24 | 73.02 | 5.51 | ЭСПК | 0.31 | 1.39 | 0.24 | 0.009 | 0.007 | 0.09 | 0.12 | 0.21 | 0.03 | 0.002 | 0.01 | 0.003 | 0.02 | 0.011 | 0 | 1.665895 | 0.5860667 | 839.52 | 15.35918 | 49.51004 | 9.098954 | 9.366791 | 0.7387247 | 855 | -5.489951 | -48518.525 | 14.03587
131 | 8f3895 | 806088 | 07.06.2018 | 30Г2 | 0.5 | 66.32653 | 48.62245 | ТУ 21 | 30Г2 | 850 | 850 | 860 | 1 |  |  |  | 515 | 515 | 513 | 513 | 514 | 4.62 | 24 | 24 | 73.02 | 5.51 | ЭСПК | 0.31 | 1.31 | 0.25 | 0.007 | 0.004 | 0.1 | 0.13 | 0.2 | 0.03 | 0.003 | 0.01 | 0.003 | 0.01 | 0.011 | 0 | 1.547356 | 0.5729333 | 839.52 | 15.35918 | 49.51083 | 9.196577 | 9.462421 | 0.7330769 | 855 | -5.433631 | -48257.884 | 14.42253
132 | 8f1480 | 806095 | 08.06.2018 | 37Г2Ф | 0.5 | 74.4898 | 52.09184 | ТУ 22 | 37Г2Ф | 840 | 840 | 850 | 0.8 | 590 |  |  | 695 | 695 | 682 | 682 | 666 | 3.586667 | 32 | 32 | 93.17 | 11.8 | ЭСПК | 0.36 | 1.51 | 0.27 | 0.013 | 0.007 | 0.14 | 0.14 | 0.18 | 0.03 | 0.08 | 0 | 0 | 0 | 0.01 | 0 | 2.525647 | 0.677 | 836.2319 | 18.82272 | 49.80138 | 10.69106 | 10.86815 | 0.6993151 | 845 | -5.01116 | -43354.17 | 13.2831
133 | 8f2953 | 806096 | 08.06.2018 | 37Г2Ф | 0.5 | 70.76531 | 51.02041 | ТУ 22 | 37Г2Ф | 840 | 840 | 850 | 0.8 | 590 |  |  | 695 | 695 | 682 | 682 | 666 | 3.771667 | 32 | 32 | 93.17 | 11.8 | ЭСПК | 0.36 | 1.47 | 0.26 | 0.015 | 0.013 | 0.11 | 0.13 | 0.17 | 0.04 | 0.08 | 0 | 0 | 0 | 0.011 | 0 | 2.296021 | 0.663 | 836.2319 | 18.82272 | 49.80167 | 10.81843 | 10.99614 | 0.7209805 | 845 | -5.140036 | -44839.919 | 13.76556
134 | 8f3656 | 806100 | 08.06.2018 | 37Г2Ф | 0.5 | 85.15306 | 75.56122 | 8732/8731 | 37Г2Ф | 830 | 830 | 840 | 0.3 | 85 |  |  | 665 | 665 | 654 | 654 | 637 | 4.736667 | 30 | 30 | 168.28 | 8.94 | ЭСПК | 0.37 | 1.42 | 0.23 | 0.016 | 0.012 | 0.13 | 0.11 | 0.21 | 0.03 | 0.08 | 0 | 0 | 0 | 0.01 | 0 | 2.318333 | 0.67 | 825.0675 | 18.20168 | 49.73677 | 10.52711 | 10.69643 | 0.8873577 | 835 | -5.18276 | -44115.77 | 11.73851
135 | 8f3650 | 806101 | 08.06.2018 | 37Г2Ф | 0.5 | 82.65306 | 71.42857 | 8732/8731 | 37Г2Ф | 830 | 830 | 840 | 0.3 | 85 |  |  | 665 | 665 | 654 | 654 | 637 | 4.756875 | 30 | 30 | 168.28 | 8.94 | ЭСПК | 0.37 | 1.44 | 0.25 | 0.012 | 0.011 | 0.17 | 0.14 | 0.24 | 0.04 | 0.08 | 0 | 0 | 0 | 0.011 | 0 | 2.599126 | 0.6853333 | 825.0675 | 18.20168 | 49.73655 | 10.38685 | 10.55553 | 0.8641975 | 835 | -5.678756 | -48006.119 | 10.83456
136 | 8f3652 | 806102 | 08.06.2018 | 37Г2Ф | 0.5 | 86.58163 | 72.29592 | 8732/8731 | 37Г2Ф | 830 | 830 | 840 | 0.3 | 85 |  |  | 665 | 665 | 654 | 654 | 637 | 4.775 | 30 | 30 | 168.28 | 8.94 | ПАО "ЧТПЗ" | 0.36 | 1.47 | 0.25 | 0.015 | 0.005 | 0.16 | 0.11 | 0.19 | 0.03 | 0.08 | 0 | 0 | 0 | 0.011 | 0 | 2.481335 | 0.673 | 825.0675 | 18.20168 | 49.73642 | 10.42098 | 10.58982 | 0.8350029 | 835 | -5.444396 | -47632.679 | 13.10451
137 | 8f3651 | 806103 | 08.06.2018 | 37Г2Ф | 0.5 | 84.33673 | 73.52041 | 8732/8731 | 37Г2Ф | 830 | 830 | 840 | 0.3 | 85 |  |  | 665 | 665 | 654 | 654 | 637 | 4.710833 | 30 | 30 | 168.28 | 8.94 | ЭСПК | 0.38 | 1.45 | 0.23 | 0.011 | 0.005 | 0.12 | 0.1 | 0.18 | 0.03 | 0.08 | 0 | 0 | 0 | 0.011 | 0 | 2.366646 | 0.6803333 | 825.0675 | 18.20168 | 49.73663 | 10.43394 | 10.60283 | 0.8717483 | 835 | -5.352616 | -47006.059 | 13.65058
138 | 8f1215 | 806107 | 08.06.2018 | 38Г2С | 0.5 | 80.40816 | 71.42857 | ТУ 22 | 38Г2С | 840 | 840 | 850 | 0.32 | 95 |  |  | 675 | 675 | 663 | 663 | 647 | 3.959 | 36 | 32 | 93.17 | 11.8 | ЭСПК | 0.38 | 1.38 | 0.56 | 0.009 | 0.007 | 0.13 | 0.12 | 0.19 | 0.03 | 0.03 | 0 | 0 | 0.02 | 0.01 | 0 | 2.693956 | 0.6666667 | 838.855 | 18.44613 | 49.80118 | 9.560275 | 9.849298 | 0.8883249 | 845 | -5.11411 | -45373.89 | 15.26811
139 | 8f3662 | 806117 | 09.06.2018 | 37Г2Ф | 0.5 | 81.53061 | 76.53061 | 8732/31 | 37Г2Ф | 830 | 830 | 840 | 0.3311111 | 85 |  |  | 665 | 665 | 654 | 654 | 637 | 4.741667 | 30 | 30 | 168.28 | 8.94 | ПАО "ЧТПЗ" | 0.36 | 1.48 | 0.25 | 0.014 | 0.009 | 0.13 | 0.1 | 0.19 | 0.03 | 0.08 | 0 | 0 | 0 | 0.012 | 0 | 2.37242 | 0.668 | 825.0675 | 18.20168 | 49.73644 | 10.43923 | 10.60815 | 0.9386733 | 835 | -5.837722 | -51758.798 | 13.90505
140 | 8f3659 | 806118 | 09.06.2018 | 37Г2Ф | 0.5 | 83.36735 | 78.57143 | 8732/31 | 37Г2Ф | 830 | 830 | 840 | 0.34 | 85 |  |  | 665 | 665 | 654 | 654 | 637 | 4.750769 | 30 | 30 | 168.28 | 8.94 | ЭСПК | 0.36 | 1.45 | 0.24 | 0.012 | 0.01 | 0.13 | 0.1 | 0.19 | 0.03 | 0.08 | 0 | 0 | 0 | 0.011 | 0 | 2.302154 | 0.663 | 825.0675 | 18.20168 | 49.73661 | 10.515 | 10.68426 | 0.9424725 | 835 | -5.427106 | -47436.869 | 13.11427
141 | 8f3656 | 806119 | 09.06.2018 | 37Г2Ф | 0.5 | 82.09184 | 76.53061 | 8732/31 | 37Г2Ф | 830 | 830 | 840 | 0.332 | 85 |  |  | 665 | 665 | 654 | 654 | 637 | 4.778 | 30 | 30 | 168.28 | 8.94 | ЭСПК | 0.37 | 1.42 | 0.23 | 0.016 | 0.012 | 0.13 | 0.11 | 0.21 | 0.03 | 0.08 | 0 | 0 | 0 | 0.01 | 0 | 2.318333 | 0.67 | 825.0675 | 18.20168 | 49.73677 | 10.52711 | 10.69643 | 0.9322561 | 835 | -5.18276 | -44115.77 | 11.73851
142 | 8f3651 | 806120 | 09.06.2018 | 37Г2Ф | 0.5 | 80.71429 | 72.44898 | 8732/31 | 37Г2Ф | 830 | 830 | 840 | 0.32 | 85 |  |  | 665 | 665 | 654 | 654 | 637 | 4.473333 | 30 | 30 | 168.28 | 8.94 | ЭСПК | 0.38 | 1.45 | 0.23 | 0.011 | 0.005 | 0.12 | 0.1 | 0.18 | 0.03 | 0.08 | 0 | 0 | 0 | 0.011 | 0 | 2.366646 | 0.6803333 | 825.0675 | 18.20168 | 49.73663 | 10.43394 | 10.60283 | 0.897598 | 835 | -5.352616 | -47006.059 | 13.65058
143 | 8f3660 | 806121 | 09.06.2018 | 37Г2Ф | 0.5 | 83.67347 | 76.53061 | 8732/31 | 37Г2Ф | 830 | 830 | 840 | 0.34 | 85 |  |  | 665 | 665 | 654 | 654 | 637 | 4.775 | 30 | 30 | 168.28 | 8.94 | ПАО "ЧТПЗ" | 0.36 | 1.45 | 0.25 | 0.012 | 0.012 | 0.11 | 0.1 | 0.2 | 0.02 | 0.08 | 0 | 0 | 0 | 0.011 | 0 | 2.245475 | 0.6596667 | 825.0675 | 18.20168 | 49.73666 | 10.50405 | 10.67326 | 0.9146341 | 835 | -5.691556 | -50054.599 | 13.41749
144 | 8f3652 | 806122 | 09.06.2018 | 37Г2Ф | 0.5 | 86.12245 | 81.12245 | 8732/31 | 37Г2Ф | 830 | 830 | 840 | 0.3036364 | 85 |  |  | 665 | 665 | 654 | 654 | 637 | 4.754545 | 30 | 30 | 168.28 | 8.94 | ПАО "ЧТПЗ" | 0.36 | 1.47 | 0.25 | 0.015 | 0.005 | 0.16 | 0.11 | 0.19 | 0.03 | 0.08 | 0 | 0 | 0 | 0.011 | 0 | 2.481335 | 0.673 | 825.0675 | 18.20168 | 49.73642 | 10.42098 | 10.58982 | 0.9419431 | 835 | -5.444396 | -47632.679 | 13.10451
145 | 8f3647 | 806123 | 09.06.2018 | 37Г2Ф | 0.5 | 85 | 81.47959 | 8732/31 | 37Г2Ф | 830 | 830 | 840 | 0.3 | 85 |  |  | 665 | 665 | 654 | 654 | 637 | 4.75375 | 30 | 30 | 168.28 | 8.94 | ЭСПК | 0.36 | 1.4 | 0.26 | 0.012 | 0.007 | 0.12 | 0.12 | 0.2 | 0.02 | 0.08 | 0 | 0 | 0 | 0.01 | 0 | 2.220327 | 0.6546667 | 825.0675 | 18.20168 | 49.73691 | 10.53169 | 10.70103 | 0.9585834 | 835 | -5.31552 | -46067.69 | 12.65719
146 | 8f3654 | 806124 | 09.06.2018 | 37Г2Ф | 0.5 | 83.26531 | 72.5 | 8732/31 | 37Г2Ф | 830 | 830 | 840 | 0.3 | 85 |  |  | 665 | 665 | 654 | 654 | 637 | 4.74875 | 30 | 30 | 168.28 | 8.94 | ЭСПК | 0.36 | 1.44 | 0.27 | 0.015 | 0.007 | 0.13 | 0.11 | 0.21 | 0.03 | 0.08 | 0 | 0 | 0 | 0.012 | 0 | 2.348565 | 0.6633333 | 825.0675 | 18.20168 | 49.73666 | 10.43318 | 10.60207 | 0.8707108 | 835 | -6.003992 | -52759.628 | 13.12642
147 | 8f3650 | 806125 | 10.06.2018 | 37Г2Ф | 0.5 | 86.53061 | 79.03061 | 8732/31 | 37Г2Ф | 830 | 830 | 840 | 0.3 | 85 |  |  | 665 | 665 | 654 | 654 | 637 | 4.74 | 30 | 30 | 168.28 | 8.94 | ЭСПК | 0.37 | 1.44 | 0.25 | 0.012 | 0.011 | 0.17 | 0.14 | 0.24 | 0.04 | 0.08 | 0 | 0 | 0 | 0.011 | 0 | 2.599126 | 0.6853333 | 825.0675 | 18.20168 | 49.73655 | 10.38685 | 10.55553 | 0.9133255 | 835 | -5.678756 | -48006.119 | 10.83456
148 | 8f3662 | 806126 | 10.06.2018 | 37Г2Ф | 0.5 | 86.83673 | 80.15306 | 8732/31 | 37Г2Ф | 830 | 830 | 840 | 0.3 | 85 |  |  | 665 | 665 | 654 | 654 | 637 | 4.74 | 30 | 30 | 168.28 | 8.94 | ПАО "ЧТПЗ" | 0.36 | 1.48 | 0.25 | 0.014 | 0.009 | 0.13 | 0.1 | 0.19 | 0.03 | 0.08 | 0 | 0 | 0 | 0.012 | 0 | 2.37242 | 0.668 | 825.0675 | 18.20168 | 49.73644 | 10.43923 | 10.60815 | 0.9230317 | 835 | -5.837722 | -51758.798 | 13.90505
149 | 8f3658 | 806127 | 10.06.2018 | 37Г2Ф | 0.5 | 84.69388 | 75.5102 | 8732/31 | 37Г2Ф | 830 | 830 | 840 | 0.3 | 85 |  |  | 665 | 665 | 654 | 654 | 637 | 4.75 | 30 | 30 | 168.28 | 8.94 | ПАО "ЧТПЗ" | 0.35 | 1.44 | 0.24 | 0.015 | 0.008 | 0.14 | 0.11 | 0.21 | 0.03 | 0.08 | 0 | 0 | 0 | 0.012 | 0 | 2.280826 | 0.6553333 | 825.0675 | 18.20168 | 49.73663 | 10.57861 | 10.74816 | 0.8915663 | 835 | -6.003992 | -52770.948 | 13.05249
150 | 35184 | 806132 | 10.06.2018 | 38Г2С | 0.5 | 68.21429 | 41.9898 | ТУ 22 | 38Г2С | 840 | 840 | 850 | 0.87 | 590 |  |  | 685 | 685 | 673 | 673 | 656 | 4.276 | 30 | 30 | 93.17 | 11.8 | АО "ОЭМК" | 0.4 | 1.68 | 0.53 | 0.013 | 0.004 | 0.07 | 0.02 | 0.02 |  | 0 | 0 | 0 | 0 | 0.004 | 0 | 2.549976 | 0.6966667 | 834.7998 | 18.57704 | 49.73593 | 9.285343 | 9.649705 | 0.6155572 | 845
151 | 8f1149 | 806133 | 10.06.2018 | 18ХМФБ | 0.5 | 84.23469 | 77.19388 | ТУ 22 | 18ХМФБ | 920 | 920 | 930 | 0.26 | 55 |  |  | 660 | 660 | 649 | 649 | 633 | 3.195714 | 55 | 55 | 93.17 | 11.8 | ЭСПК | 0.19 | 0.56 | 0.26 | 0.009 | 0.004 | 1.15 | 0.14 | 0.19 | 0.035 | 0.05 | 0.007 | 0.03 | 0.15 | 0.009 | 0 | 2.14419 | 0.5753333 | 928.1609 | 18.66511 | 50.34063 | 11.65378 | 11.8986 | 0.9164143 | 925 | -0.288447 | 9906.061 | 8.153153
152 | 8f1149 | 806133 | 10.06.2018 | 18ХМФБ | 0.5 | 87.85714 | 81.12245 | ТУ 22 | 18ХМФБ | 920 | 920 | 930 | 0.26 | 55 |  |  | 660 | 660 | 649 | 649 | 633 | 3.195714 | 55 | 55 | 93.17 | 11.8 | ЭСПК | 0.19 | 0.56 | 0.26 | 0.009 | 0.004 | 1.15 | 0.14 | 0.19 | 0.035 | 0.05 | 0.007 | 0.03 | 0.15 | 0.009 | 0 | 2.14419 | 0.5753333 | 928.1609 | 18.66511 | 50.34063 | 11.65378 | 11.8986 | 0.9233449 | 925 | -0.288447 | 9906.061 | 8.153153
153 | 7f3001 | 806134 | 10.06.2018 | 18ХМФБ | 0.5 | 87.70408 | 80.56122 | ТУ 22 | 18ХМФБ | 920 | 920 | 930 | 0.26 | 55 |  |  | 660 | 660 | 649 | 649 | 633 | 2.95 | 55 | 55 | 93.17 | 11.8 | ЭСПК | 0.19 | 0.57 | 0.27 | 0.013 | 0.007 | 0.98 | 0.15 | 0.19 | 0.035 | 0.07 | 0.01 | 0.04 | 0.15 | 0.01 | 0 | 2.021117 | 0.5476667 | 928.1609 | 18.66511 | 50.34104 | 11.77882 | 11.97631 | 0.9185573 | 925 | 0.7286 | 23004.06 | 6.138022
154 | 7f3001 | 806134 | 10.06.2018 | 18ХМФБ | 0.5 | 87.55102 | 80.71429 | ТУ 22 | 18ХМФБ | 920 | 920 | 930 | 0.26 | 55 |  |  | 660 | 660 | 649 | 649 | 633 | 2.95 | 55 | 55 | 93.17 | 11.8 | ЭСПК | 0.19 | 0.57 | 0.27 | 0.013 | 0.007 | 0.98 | 0.15 | 0.19 | 0.035 | 0.07 | 0.01 | 0.04 | 0.15 | 0.01 | 0 | 2.021117 | 0.5476667 | 928.1609 | 18.66511 | 50.34104 | 11.77882 | 11.97631 | 0.9219114 | 925 | 0.7286 | 23004.06 | 6.138022
155 | 7f5232 | 806135 | 10.06.2018 | 18ХМФБ | 0.5 | 87.39796 | 81.02041 | ТУ 22 | 18ХМФБ | 920 | 920 | 930 | 0.26 | 55 |  |  | 660 | 660 | 649 | 649 | 633 | 0.33 | 55 | 55 | 93.17 | 11.8 | ЭСПК | 0.18 | 0.59 | 0.29 | 0.011 | 0.009 | 1.06 | 0.15 | 0.19 | 0.049 | 0.07 | 0.015 | 0.04 | 0.15 | 0.01 | 0 | 2.091698 | 0.557 | 928.1609 | 18.66511 | 50.34071 | 11.66637 | 11.86336 | 0.9270286 | 925 | 0.882549 | 24981.362 | 5.822634
156 | 7f5232 | 806135 | 10.06.2018 | 18ХМФБ | 0.5 | 86.58163 | 79.7449 | ТУ 22 | 18ХМФБ | 920 | 920 | 930 | 0.26 | 55 |  |  | 660 | 660 | 649 | 649 | 633 | 0.33 | 55 | 55 | 93.17 | 11.8 | ЭСПК | 0.18 | 0.59 | 0.29 | 0.011 | 0.009 | 1.06 | 0.15 | 0.19 | 0.049 | 0.07 | 0.015 | 0.04 | 0.15 | 0.01 | 0 | 2.091698 | 0.557 | 928.1609 | 18.66511 | 50.34071 | 11.66637 | 11.86336 | 0.9210371 | 925 | 0.882549 | 24981.362 | 5.822634
157 | 8f3891 | 806136 | 10.06.2018 | 30Г2 | 0.5 | 72.39796 | 63.36735 | ТУ 9 | 30Г2 | 850 | 850 | 860 | 0.7 | 80 |  |  | 645 | 645 | 635 | 635 | 619 | 4.64 | 24 | 24 | 73.02 | 5.51 | ЭСПК | 0.3 | 1.26 | 0.23 | 0.007 | 0.007 | 0.08 | 0.1 | 0.18 | 0.03 | 0.003 | 0.01 | 0.003 | 0.01 | 0.01 | 0 | 1.338272 | 0.5472667 | 839.52 | 17.63148 | 49.51398 | 10.77807 | 11.12453 | 0.8752643 | 855 | -4.822165 | -42588.785 | 14.48097
158 | 8f4026 | 806137 | 10.06.2018 | 30Г2 | 0.5 | 74.64286 | 65.20408 | ТУ 9 | 30Г2 | 850 | 850 | 860 | 0.7 | 80 |  |  | 645 | 645 | 635 | 635 | 619 | 4.66 | 24 | 24 | 73.02 | 5.51 | ЭСПК | 0.3 | 1.27 | 0.3 | 0.011 | 0.005 | 0.1 | 0.11 | 0.2 | 0.03 | 0.003 | 0.01 | 0.003 | 0.01 | 0.011 | 0 | 1.475179 | 0.5549333 | 839.52 | 17.63148 | 49.51387 | 10.52568 | 10.87107 | 0.8735475 | 855 | -5.399051 | -47934.184 | 14.34375
159 | 8f4018 | 806139 | 10.06.2018 | 30Г2 | 0.5 | 80.5102 | 72.44898 | ТУ 9 | 30Г2 | 850 | 850 | 860 | 0.7 | 80 |  |  | 645 | 645 | 635 | 635 | 619 | 4.736667 | 24 | 24 | 73.02 | 5.51 | ЭСПК | 0.29 | 1.28 | 0.28 | 0.011 | 0.01 | 0.09 | 0.11 | 0.21 | 0.03 | 0.003 | 0.01 | 0.003 | 0.01 | 0.01 | 0 | 1.402405 | 0.5452667 | 839.52 | 17.63148 | 49.51384 | 10.64296 | 10.98885 | 0.8998733 | 855 | -5.062925 | -44020.425 | 13.16864
160 | 8f4023 | 806140 | 11.06.2018 | 30Г2 | 0.5 | 76.47959 | 68.16327 | ТУ 9 | 30Г2 | 850 | 850 | 860 | 0.7 | 80 |  |  | 645 | 645 | 635 | 635 | 619 | 4.68 | 24 | 24 | 73.02 | 5.51 | ЭСПК | 0.31 | 1.27 | 0.31 | 0.013 | 0.005 | 0.15 | 0.13 | 0.21 | 0.04 | 0.003 | 0.01 | 0.003 | 0.02 | 0.009 | 0 | 1.73584 | 0.5789333 | 839.52 | 17.63148 | 49.51345 | 10.34078 | 10.68538 | 0.8912608 | 855 | -4.494699 | -37843.836 | 12.06742
161 | 8f3661 | 806141 | 11.06.2018 | 37Г2Ф | 0.5 | 86.83673 | 78.26531 | 8732/31 | 37Г2Ф | 830 | 830 | 840 | 0.33 | 85 |  |  | 665 | 665 | 654 | 654 | 637 | 4.767222 | 30 | 30 | 168.28 | 8.94 | ПАО "ЧТПЗ" | 0.36 | 1.45 | 0.26 | 0.01 | 0.01 | 0.1 | 0.1 | 0.18 | 0.03 | 0.08 | 0 | 0 | 0 | 0.01 | 0 | 2.204329 | 0.6563333 | 825.0675 | 18.20168 | 49.73669 | 10.48286 | 10.65198 | 0.9012926 | 835 | -4.942 | -42661.49 | 12.74483
162 | 8f3661 | 806142 | 11.06.2018 | 37Г2Ф | 0.5 | 87.7551 | 80.81633 | 8732/31 | 37Г2Ф | 830 | 830 | 840 | 0.33 | 85 |  |  | 665 | 665 | 654 | 654 | 637 | 4.37 | 30 | 30 | 168.28 | 8.94 | ПАО "ЧТПЗ" | 0.36 | 1.45 | 0.26 | 0.01 | 0.01 | 0.1 | 0.1 | 0.18 | 0.03 | 0.08 | 0 | 0 | 0 | 0.01 | 0 | 2.204329 | 0.6563333 | 825.0675 | 18.20168 | 49.73669 | 10.48286 | 10.65198 | 0.9209302 | 835 | -4.942 | -42661.49 | 12.74483
163 | 8f3937 | 806143 | 11.06.2018 | 37Г2Ф | 0.5 | 88.62245 | 80.81633 | 8732/31 | 37Г2Ф | 830 | 830 | 840 | 0.33 | 85 |  |  | 665 | 665 | 654 | 654 | 637 | 4.806 | 30 | 30 | 168.28 | 8.94 | ЭСПК | 0.35 | 1.42 | 0.27 | 0.008 | 0.01 | 0.11 | 0.14 | 0.17 | 0.03 | 0.1 | 0 | 0 | 0 | 0.011 | 0 | 2.22889 | 0.6493333 | 825.0675 | 18.20168 | 49.73682 | 10.53774 | 10.65898 | 0.9119171 | 835 | -5.320286 | -46428.229 | 13.04925
164 | 8f3935 | 806144 | 11.06.2018 | 37Г2Ф | 0.5 | 88.11224 | 77.7551 | 8732/31 | 37Г2Ф | 830 | 830 | 840 | 0.33 | 85 |  |  | 665 | 665 | 654 | 654 | 637 | 4.794286 | 30 | 30 | 168.28 | 8.94 | ЭСПК | 0.35 | 1.43 | 0.28 | 0.012 | 0.013 | 0.15 | 0.13 | 0.2 | 0.04 | 0.1 | 0 | 0 | 0 | 0.01 | 0 | 2.435008 | 0.6603333 | 825.0675 | 18.20168 | 49.73666 | 10.45283 | 10.57369 | 0.8824551 | 835 | -4.92589 | -41027.32 | 10.70514
165 | 8f3934 | 806145 | 11.06.2018 | 37Г2Ф | 0.5 | 88.77551 | 80.96939 | 8732/31 | 37Г2Ф | 830 | 830 | 840 | 0.33 | 85 |  |  | 665 | 665 | 654 | 654 | 637 | 4.8 | 30 | 30 | 168.28 | 8.94 | ЭСПК | 0.35 | 1.42 | 0.33 | 0.011 | 0.008 | 0.14 | 0.14 | 0.19 | 0.03 | 0.1 | 0 | 0 | 0 | 0.01 | 0 | 2.44514 | 0.6566667 | 825.0675 | 18.20168 | 49.73674 | 10.31839 | 10.43864 | 0.912069 | 835 | -5.05865 | -42979.24 | 11.60436
166 | 8f3938 | 806146 | 11.06.2018 | 37Г2Ф | 0.5 | 86.58163 | 78.57143 | 8732/31 | 37Г2Ф | 830 | 830 | 840 | 0.33 | 85 |  |  | 665 | 665 | 654 | 654 | 637 | 4.83 | 30 | 30 | 168.28 | 8.94 | ЭСПК | 0.36 | 1.43 | 0.3 | 0.008 | 0.011 | 0.11 | 0.15 | 0.18 | 0.03 | 0.1 | 0 | 0 | 0 | 0.011 | 0 | 2.368739 | 0.6623333 | 825.0675 | 18.20168 | 49.73677 | 10.365 | 10.48546 | 0.9074838 | 835 | -5.412066 | -47009.569 | 12.74954
167 | 8f4017 | 806147 | 11.06.2018 | 30Г2 | 0.5 | 66.37755 | 40.81633 | ТУ 9 | 30Г2 | 850 | 850 | 860 | 1 |  |  |  | 515 | 515 | 513 | 513 | 514 | 4.6625 | 24 | 24 | 73.02 | 5.51 | ЭСПК | 0.3 | 1.25 | 0.33 | 0.007 | 0.007 | 0.07 | 0.11 | 0.21 | 0.04 | 0.004 | 0.01 | 0.003 | 0.01 | 0.01 | 0 | 1.400901 | 0.5464667 | 839.52 | 15.35918 | 49.51131 | 9.140126 | 9.403894 | 0.6149116 | 855 | -4.871615 | -41737.184 | 12.6024
168 | 8f4017 | 806148 | 11.06.2018 | 30Г2 | 0.5 | 66.37755 | 47.95918 | ТУ 9 | 30Г2 | 850 | 850 | 860 | 1 |  |  |  | 515 | 515 | 513 | 513 | 514 | 4.615 | 24 | 24 | 73.02 | 5.51 | ЭСПК | 0.3 | 1.25 | 0.33 | 0.007 | 0.007 | 0.07 | 0.11 | 0.21 | 0.04 | 0.004 | 0.01 | 0.003 | 0.01 | 0.01 | 0 | 1.400901 | 0.5464667 | 839.52 | 15.35918 | 49.51131 | 9.140126 | 9.403894 | 0.7225211 | 855 | -4.871615 | -41737.184 | 12.6024
169 | 8f4022 | 806149 | 11.06.2018 | 30Г2 | 0.5 | 65.2551 | 46.93878 | ТУ 9 | 30Г2 | 850 | 850 | 860 | 1 |  |  |  | 515 | 515 | 513 | 513 | 514 | 4.706667 | 24 | 24 | 73.02 | 5.51 | ЭСПК | 0.32 | 1.26 | 0.34 | 0.02 | 0.009 | 0.15 | 0.12 | 0.19 | 0.03 | 0.005 | 0.01 | 0.003 | 0.02 | 0.011 | 0 | 1.793095 | 0.5856667 | 839.52 | 15.35918 | 49.51068 | 8.889781 | 9.151371 | 0.719312 | 855 | -5.336921 | -47628.302 | 14.83414
170 | 8f4018 | 806150 | 11.06.2018 | 30Г2 | 0.5 | 68.97959 | 51.02041 | ТУ 9 | 30Г2 | 850 | 850 | 860 | 1 |  |  |  | 515 | 515 | 513 | 513 | 514 | 4.91 | 24 | 24 | 73.02 | 5.51 | ЭСПК | 0.29 | 1.28 | 0.28 | 0.011 | 0.01 | 0.09 | 0.11 | 0.21 | 0.03 | 0.003 | 0.01 | 0.003 | 0.01 | 0.01 | 0 | 1.402405 | 0.5452667 | 839.52 | 15.35918 | 49.51106 | 9.271326 | 9.537209 | 0.739645 | 855 | -5.062925 | -44020.425 | 13.16864
171 | 8f4019 | 806151 | 11.06.2018 | 30Г2 | 0.5 | 69.84694 | 51.02041 | ТУ 9 | 30Г2 | 850 | 850 | 860 | 1 |  |  |  | 515 | 515 | 513 | 513 | 514 | 4.57 | 24 | 24 | 73.02 | 5.51 | ЭСПК | 0.31 | 1.3 | 0.27 | 0.017 | 0.011 | 0.09 | 0.12 | 0.21 | 0.03 | 0.004 | 0.01 | 0.003 | 0.01 | 0.01 | 0 | 1.526381 | 0.5694667 | 839.52 | 15.35918 | 49.51093 | 9.166224 | 9.430006 | 0.7304602 | 855 | -5.078865 | -44142.554 | 13.27776
172 | 8f4026 | 806153 | 11.06.2018 | 30Г2 | 0.5 | 66.47959 | 48.97959 | ТУ 9 | 30Г2 | 850 | 850 | 860 | 1 |  |  |  | 515 | 515 | 513 | 513 | 514 | 4.13625 | 24 | 24 | 73.02 | 5.51 | ЭСПК | 0.3 | 1.27 | 0.3 | 0.011 | 0.005 | 0.1 | 0.11 | 0.2 | 0.03 | 0.003 | 0.01 | 0.003 | 0.01 | 0.011 | 0 | 1.475179 | 0.5549333 | 839.52 | 15.35918 | 49.51109 | 9.169157 | 9.434987 | 0.7367613 | 855 | -5.399051 | -47934.184 | 14.34375
173 | 8f3891 | 806154 | 11.06.2018 | 30Г2 | 0.5 | 66.47959 | 42.85714 | ТУ 9 | 30Г2 | 850 | 850 | 860 | 1 |  |  |  | 515 | 515 | 513 | 513 | 514 | 4.618 | 24 | 24 | 73.02 | 5.51 | ЭСПК | 0.3 | 1.26 | 0.23 | 0.007 | 0.007 | 0.08 | 0.1 | 0.18 | 0.03 | 0.003 | 0.01 | 0.003 | 0.01 | 0.01 | 0 | 1.338272 | 0.5472667 | 839.52 | 15.35918 | 49.51121 | 9.389016 | 9.654962 | 0.6446662 | 855 | -4.822165 | -42588.785 | 14.48097
174 | 8f4023 | 806155 | 11.06.2018 | 30Г2 | 0.5 | 68.16327 | 51.02041 | ТУ 21 | 30Г2 | 850 | 850 | 860 | 1 |  |  |  | 515 | 515 | 513 | 513 | 514 | 4.438333 | 24 | 24 | 73.02 | 5.51 | ЭСПК | 0.31 | 1.27 | 0.31 | 0.013 | 0.005 | 0.15 | 0.13 | 0.21 | 0.04 | 0.003 | 0.01 | 0.003 | 0.02 | 0.009 | 0 | 1.73584 | 0.5789333 | 839.52 | 15.35918 | 49.51061 | 9.008085 | 9.273829 | 0.748503 | 855 | -4.494699 | -37843.836 | 12.06742
175 | 8f3896 | 806156 | 12.06.2018 | 30Г2 | 0.5 | 79.18367 | 56.17347 | ТУ 21 | 30Г2 | 850 | 850 | 860 | 1 |  |  |  | 515 | 515 | 513 | 513 | 514 | 0.57 | 24 | 24 | 73.02 | 5.51 | ЭСПК | 0.3 | 1.3 | 0.24 | 0.008 | 0.004 | 0.1 | 0.14 | 0.21 | 0.02 | 0.003 | 0.01 | 0.003 | 0.01 | 0.011 | 0 | 1.485017 | 0.5626 | 839.52 | 15.35918 | 49.5109 | 9.286447 | 9.552338 | 0.7094072 | 855 | -5.715371 | -51060.104 | 14.58965
176 | 8f3752 | 806157 | 12.06.2018 | 30Г2 | 0.5 | 78.36735 | 56.17347 | ТУ 21 | 30Г2 | 850 | 850 | 860 | 1 |  |  |  | 515 | 515 | 513 | 513 | 514 | 2.11 | 24 | 24 | 73.02 | 5.51 | ЭСПК | 0.29 | 1.27 | 0.26 | 0.016 | 0.006 | 0.14 | 0.12 | 0.19 | 0.04 | 0.005 | 0.01 | 0.003 | 0.02 | 0.011 | 0 | 1.540845 | 0.5553333 | 839.52 | 15.35918 | 49.51064 | 9.257683 | 9.519468 | 0.716796875 | 855 | -5.146961 | -45396.102 | 13.9317
177 | 8f3938 | 806158 | 12.06.2018 | 37Г2Ф | 0.5 | 78.41837 | 69.03061 | 8732/31 | 37Г2Ф | 830 | 830 | 840 | 0.33 | 85 |  |  | 665 | 665 | 654 | 654 | 637 | 4.776111 | 30 | 30 | 168.28 | 8.94 | ЭСПК | 0.36 | 1.43 | 0.3 | 0.008 | 0.011 | 0.11 | 0.15 | 0.18 | 0.03 | 0.1 | 0 | 0 | 0 | 0.011 | 0 | 2.368739 | 0.6623333 | 825.0675 | 18.20168 | 49.73677 | 10.365 | 10.48546 | 0.8802863 | 835 | -5.412066 | -47009.569 | 12.74954
178 | 8f3935 | 806159 | 12.06.2018 | 37Г2Ф | 0.5 | 84.89796 | 75.35714 | 8732/31 | 37Г2Ф | 830 | 830 | 840 | 0.33 | 85 |  |  | 665 | 665 | 654 | 654 | 637 | 4.703333 | 30 | 30 | 168.28 | 8.94 | ЭСПК | 0.35 | 1.43 | 0.28 | 0.012 | 0.013 | 0.15 | 0.13 | 0.2 | 0.04 | 0.1 | 0 | 0 | 0 | 0.01 | 0 | 2.435008 | 0.6603333 | 825.0675 | 18.20168 | 49.73666 | 10.45283 | 10.57369 | 0.8876202 | 835 | -4.92589 | -41027.32 | 10.70514
179 | 8f3647 | 806160 | 12.06.2018 | 37Г2Ф | 0.5 | 84.08163 | 74.4898 | 8732/31 | 37Г2Ф | 830 | 830 | 840 | 0.33 | 85 |  |  | 665 | 665 | 654 | 654 | 637 | 4.765 | 30 | 30 | 168.28 | 8.94 | ЭСПК | 0.36 | 1.4 | 0.26 | 0.012 | 0.007 | 0.12 | 0.12 | 0.2 | 0.02 | 0.08 | 0 | 0 | 0 | 0.01 | 0 | 2.220327 | 0.6546667 | 825.0675 | 18.20168 | 49.73691 | 10.53169 | 10.70103 | 0.8859223 | 835 | -5.31552 | -46067.69 | 12.65719
180 | 8f3937 | 806161 | 12.06.2018 | 37Г2Ф | 0.5 | 80.20408 | 72.29592 | 8732/31 | 37Г2Ф | 830 | 830 | 840 | 0.33 | 85 |  |  | 665 | 665 | 654 | 654 | 637 | 4.772667 | 30 | 30 | 168.28 | 8.94 | ЭСПК | 0.35 | 1.42 | 0.27 | 0.008 | 0.01 | 0.11 | 0.14 | 0.17 | 0.03 | 0.1 | 0 | 0 | 0 | 0.011 | 0 | 2.22889 | 0.6493333 | 825.0675 | 18.20168 | 49.73682 | 10.53774 | 10.65898 | 0.9013995 | 835 | -5.320286 | -46428.229 | 13.04925
181 | 8f3936 | 806162 | 12.06.2018 | 37Г2Ф | 0.5 |  |  | 8732/31 | 37Г2Ф | 830 | 830 | 840 | 0.33 | 85 |  |  | 665 | 665 | 654 | 654 | 637 | 4.794 | 30 | 30 | 168.28 | 8.94 | ПАО "ЧТПЗ" | 0.37 | 1.41 | 0.32 | 0.008 | 0.009 | 0.12 | 0.14 | 0.18 | 0.03 | 0.09 | 0 | 0 | 0 | 0.011 | 0 | 2.419582 | 0.6683333 | 825.0675 | 18.20168 | 49.73685 | 10.26236 | 10.40641 |  | 835 | -5.408276 | -47256.249 | 13.19566
182 | 8f3934 | 806163 | 12.06.2018 | 37Г2Ф | 0.5 | 85.30612 | 76.78571 | 8732/31 | 37Г2Ф | 830 | 830 | 840 | 0.33 | 85 |  |  | 665 | 665 | 654 | 654 | 637 | 4.731 | 30 | 30 | 168.28 | 8.94 | ЭСПК | 0.35 | 1.42 | 0.33 | 0.011 | 0.008 | 0.14 | 0.14 | 0.19 | 0.03 | 0.1 | 0 | 0 | 0 | 0.01 | 0 | 2.44514 | 0.6566667 | 825.0675 | 18.20168 | 49.73674 | 10.31839 | 10.43864 | 0.9001196 | 835 | -5.05865 | -42979.24 | 11.60436
183 | 8f3897 | 806114 | 12.06.2018 | 30Г2 | 0.5 | 66.88776 | 49.08163 | ТУ 9 | 30Г2 | 850 | 850 | 860 | 1 |  |  |  | 515 | 515 | 513 | 513 | 514 | 4.39 | 24 | 24 | 73.02 | 5.51 | ЭСПК | 0.31 | 1.39 | 0.24 | 0.009 | 0.007 | 0.09 | 0.12 | 0.21 | 0.03 | 0.002 | 0.01 | 0.003 | 0.02 | 0.011 | 0 | 1.665895 | 0.5860667 | 839.52 | 15.35918 | 49.51004 | 9.098954 | 9.366791 | 0.733791 | 855 | -5.489951 | -48518.525 | 14.03587
184 | 8f3938 | 806164 | 12.06.2018 | 37Г2Ф | 0.2 |  |  | 8732/31 | 37Г2Ф | 830 | 830 | 840 | 0.33 | 85 |  |  | 665 | 665 | 654 | 654 | 637 | 4.71 | 30 | 30 | 168.28 | 8.94 | ЭСПК | 0.36 | 1.43 | 0.3 | 0.008 | 0.011 | 0.11 | 0.15 | 0.18 | 0.03 | 0.1 | 0 | 0 | 0 | 0.011 | 0 | 2.368739 | 0.6623333 | 825.0675 | 18.20168 | 49.73677 | 10.365 | 10.48546 |  | 835 | -5.412066 | -47009.569 | 12.74954
185 | 8f4017 | 806168 | 13.06.2018 | 30Г2 | 0.5 | 65.5102 | 46.83673 | ТУ 21 | 30Г2 | 850 | 850 | 860 | 1 |  |  |  | 515 | 515 | 513 | 513 | 514 | 4.644286 | 24 | 24 | 73.02 | 5.51 | ЭСПК | 0.3 | 1.25 | 0.33 | 0.007 | 0.007 | 0.07 | 0.11 | 0.21 | 0.04 | 0.004 | 0.01 | 0.003 | 0.01 | 0.01 | 0 | 1.400901 | 0.5464667 | 839.52 | 15.35918 | 49.51131 | 9.140126 | 9.403894 | 0.7149533 | 855 | -4.871615 | -41737.184 | 12.6024
186 | 8f4022 | 806169 | 13.06.2018 | 30Г2 | 0.5 | 68.72449 | 51.02041 | ТУ 21 | 30Г2 | 850 | 850 | 860 | 1 |  |  |  | 515 | 515 | 513 | 513 | 514 | 4.511429 | 24 | 24 | 73.02 | 5.51 | ЭСПК | 0.32 | 1.26 | 0.34 | 0.02 | 0.009 | 0.15 | 0.12 | 0.19 | 0.03 | 0.005 | 0.01 | 0.003 | 0.02 | 0.011 | 0 | 1.793095 | 0.5856667 | 839.52 | 15.35918 | 49.51068 | 8.889781 | 9.151371 | 0.7423905 | 855 | -5.336921 | -47628.302 | 14.83414