## Sheet1
| Врем. сопротивление | прогноз Врем. сопротивление | MAE Врем. сопротивление | Предел текучести | прогноз Предел текучести | MAE Предел текучести | № партии | марка стали | диаметр | толщина стенки | Гр. прочн. | 1 зона по ВТР закалка | 2 зона по ВТР закалка | 3 зона по ВТР закалка | шаг балок закалочная печь, сек | Скорость прохождения трубы через спрейер, м/с | t˚ C трубы после спреера | 1 зона ВТР и уставка отпуск | 2 зона ВТР и уставка отпуск | 3 зона ВТР и уставка отпуск | 4 зона ВТР и уставка отпуск | 5 зона ВТР и уставка отпуск | шаг балок отпускная печь, сек | C | Mn | Si | P | S | Cr | Ni | Cu | Al | V | Ti | Nb | Mo | N | B | C-coef | Параметр закалка | Параметр отпуск | Параметр отпуск новый V | Величина зерна | Тип предела текучести (1186) | ICD
0 | 68.72449 | 92.10244 | 23.37795 | 51.02041 | 81.41679 | 30.39638 | 806169 | 30Г2 | 73.02 | 5.51 | N80 тип Q | 900 | 850 | 860 | 24 | 1 | 0 | 515 | 515 | 513 | 513 | 514 | 24 | 0.32 | 1.26 | 0.34 | 0.02 | 0.009 | 0.15 | 0.12 | 0.19 | 0.03 | 0.005 | 0.01 | 0.003 | 0.02 | 0.011 | 0 | 0.5856667 | 839.52 | 15.35918 | 8.879559 | 14.83414 | 0.5 | 1.793095
0 исторический | 77.5 |  |  | 68.2398 |  |  | 804124 | 30Г2 | 73.02 | 5.51 | N80 тип Q | 850 | 850 | 860 | 24 | 0.7 | 80 | 645 | 645 | 635 | 635 | 619 | 24 | 0.29 | 1.37 | 0.3 | 0.008 | 0.009 | 0.12 | 0.14 | 0.16 | 0.029 | 0.004 | 0.01 | 0.003 | 0.02 | 0.01 | 0.0005 | 0.5671333 | 839.52 | 17.63148 | 10.36553 | 15.29749 | 0.5 | 1.661755
0