## Sheet1
| Врем. сопротивление | ГОСТ, ТУ | Предел текучести | Тип предела текучести (1186) | № партии | № плавки | НД (гост, ту) | марка стали | 1 зона по ВТР закалка | 2 зона по ВТР закалка | 3 зона по ВТР закалка | Скорость прохождения трубы через спрейер, м/с | t˚ C трубы после спреера | время выдержки в закалочной ванне, сек. | t˚ C трубы после ванны | 1 зона ВТР и уставка отпуск | 2 зона ВТР и уставка отпуск | 3 зона ВТР и уставка отпуск | 4 зона ВТР и уставка отпуск | 5 зона ВТР и уставка отпуск | масса тн.1 | шаг балок закалочная печь, сек | шаг балок отпускная печь, сек | диаметр | толщина стенки | Поставщик | C | центр. порист. | пред текучести tнорм | Сплющ. | вр.сопр t=20Н/мм2 | пред текуч.20 Н/мм2 | оксиды точ. | Mn | точеч. неоднор. | врем сопр разр tнорм | Сплющ..1 | вр.сопр t=20Н/мм2.1 | пред текуч.20 Н/мм2.1 | оксиды стр. | Si | ликвац. квадрат | относит удлин tнорм | Сплющ..2 | вр.сопр t=20Н/мм2.2 | пред текуч.20 Н/мм2.2 | силикаты хр. | P | подкорк. пузыри | Сплющ..3 | вр.сопр t=20Н/мм2.3 | пред текуч.20 Н/мм2.3 | силикаты пл. | S | подусад ликваци | Сплющ..4 | вр.сопр t=20Н/мм2.4 | пред текуч.20 Н/мм2.4 | силикаты нед | Cr | Сплющ..5 | вр.сопр t=20Н/мм2.5 | пред текуч.20 Н/мм2.5 | сульфиды | Ni | Сплющ..6 | вр.сопр t=20Н/мм2.6 | пред текуч.20 Н/мм2.6 | Cu | Сплющ..7 | вр.сопр t=20Н/мм2.7 | пред текуч.20 Н/мм2.7 | Al | Сплющ..8 | вр.сопр t=20Н/мм2.8 | пред текуч.20 Н/мм2.8 | V | Сплющ..9 | вр.сопр t=20Н/мм2.9 | пред текуч.20 Н/мм2.9 | Ti | Сплющ..10 | вр.сопр t=20Н/мм2.10 | пред текуч.20 Н/мм2.10 | Nb | Сплющ..11 | вр.сопр t=20Н/мм2.11 | пред текуч.20 Н/мм2.11 | Mo | Сплющ..12 | вр.сопр t=20Н/мм2.12 | пред текуч.20 Н/мм2.12 | N | Сплющ..13 | вр.сопр t=20Н/мм2.13 | пред текуч.20 Н/мм2.13 | As | Ca | B | W | H | O | Сэ | Cэ расч (коротк) | Сплющ..14 | вр.сопр t=20Н/мм2.14 | пред текуч.20 Н/мм2.14 | Pэкв. расч. | Ca/S | Nb+V+Ti | Cэ р. (дл) | Crэкв. | краев.точ.загр. | свет.полоса | ликв.пол.и трещ | общ пятн ликвац | краев.пятн.ликв | лик.пол.и тр.ос | межкрис.трещины | врем сопр р, Н/мм2 | пред текуч, Н/мм2 | нитриды | зерно | излом | к-ль радиоак. кБк/кг | способ выплавки | Модифицирован | Cэ р. (дл)2 | ICD | C-coef | Параметр закалка | Параметр отпуск | Параметр отпуск новый | Параметр отпуск новый 2 | Параметр отпуск новый V | T | sum_piXi | sum_qiXi | Величина зерна | длина трубы | min скорость спрейера
0 | 79.5 | ГОСТ 632-80 Исполнение А | 69.5 | 0.2 | 806457 | 3432 | ТУ 14 | 37Г2Ф | 840 | 840 | 840 | 0.15 | 85 |  |  | 690 | 690 | 677 | 677 | 661 | 4.318 | 36 | 36 | 194.5 | 14.5 | ПАО "Надеждинский металлургический завод" | 0.36 | 1,0 |  |  |  |  | 0,0 | 1.62 | 1,0 |  |  |  |  | 2,0 | 0.26 | 0,0 | 16 |  |  |  | 0,0 | 0.014 | 0,0 |  |  |  | 0,0 | 0.015 | 0,0 |  |  |  | 0,0 | 0.14 |  |  |  | 2,5 | 0.16 |  |  |  | 0.19 |  |  |  | 0.026 |  |  |  | 0.097 |  |  |  | 0 |  |  |  | 0 |  |  |  | 0 |  |  |  | 0.004 | [22 empty] | 0,0 | 0,0 |  | 0,0 | 920 | 610 |  |  | УД | 0,3 | дуговая сталеплавиль |  |  | 2.824155 | 0.7007333 | 829.0516 | 18.83488 | 49.91857 | 11.04839 | 10.36867 | 840 | -2.709568 | -18378.881 | 8.885278 | 9.6 | 0.15
1 | 79.43878 | ГОСТ Р 53366-2009 | 69.94898 | 0.5 | 806457 | 3432 | ТУ 14 | 37Г2Ф | 840 | 840 | 840 | 0.15 | 85 |  |  | 690 | 690 | 677 | 677 | 661 | 4.318 | 36 | 36 | 194.5 | 14.5 | ПАО "Надеждинский металлургический завод" | 0.36 | 1,0 |  |  |  |  | 0,0 | 1.62 | 1,0 |  |  |  |  | 2,0 | 0.26 | 0,0 | 16 |  |  |  | 0,0 | 0.014 | 0,0 |  |  |  | 0,0 | 0.015 | 0,0 |  |  |  | 0,0 | 0.14 |  |  |  | 2,5 | 0.16 |  |  |  | 0.19 |  |  |  | 0.026 |  |  |  | 0.097 |  |  |  | 0 |  |  |  | 0 |  |  |  | 0 |  |  |  | 0.004 | [22 empty] | 0,0 | 0,0 |  | 0,0 | 920 | 610 |  |  | УД | 0,3 | дуговая сталеплавиль |  |  | 2.824155 | 0.7007333 | 829.0516 | 18.83488 | 49.91857 | 11.04839 | 10.36867 | 840 | -2.709568 | -18378.881 | 8.885278 | 9.6 | 0.15
2 | 81 | ГОСТ 632-80 Исполнение А | 71.5 | 0.2 | 806456 | 4546 | ТУ 14 | 37Г2Ф | 840 | 840 | 840 | 0.15 | 85 |  |  | 680 | 680 | 668 | 668 | 652 | 4.58 | 36 | 36 | 194.5 | 14.5 | ПАО "Надеждинский металлургический завод" | 0.36 | 1,0 |  |  |  |  | 0,0 | 1.6 | 1,0 |  |  |  |  | 2,5 | 0.25 | 0,0 | 17 |  |  |  | 3,0 | 0.013 | 0,0 |  |  |  | 0,0 | 0.006 | 0,0 |  |  |  | 0,0 | 0.09 |  |  |  | 3,0 | 0.07 |  |  |  | 0.16 |  |  |  | 0.034 |  |  |  | 0.099 |  |  |  | 0 |  |  |  | 0 |  |  |  | 0 |  |  |  | 0.004 | [22 empty] | 0,0 | 0,0 |  | 0,0 | 880 | 640 |  |  | УД | 0,30 | дуговая сталеплавиль |  |  | 2.441524 | 0.6798 | 829.0516 | 18.65544 | 49.91862 | 11.07798 | 10.39986 | 840 | -2.17582 | -13751.015 | 9.261567 | 9.6 | 0.15
3 | 80.40816 | ГОСТ Р 53366-2009 | 68.67347 | 0.5 | 806456 | 4546 | ТУ 14 | 37Г2Ф | 840 | 840 | 840 | 0.15 | 85 |  |  | 680 | 680 | 668 | 668 | 652 | 4.58 | 36 | 36 | 194.5 | 14.5 | ПАО "Надеждинский металлургический завод" | 0.36 | 1,0 |  |  |  |  | 0,0 | 1.6 | 1,0 |  |  |  |  | 2,5 | 0.25 | 0,0 | 17 |  |  |  | 3,0 | 0.013 | 0,0 |  |  |  | 0,0 | 0.006 | 0,0 |  |  |  | 0,0 | 0.09 |  |  |  | 3,0 | 0.07 |  |  |  | 0.16 |  |  |  | 0.034 |  |  |  | 0.099 |  |  |  | 0 |  |  |  | 0 |  |  |  | 0 |  |  |  | 0.004 | [22 empty] | 0,0 | 0,0 |  | 0,0 | 880 | 640 |  |  | УД | 0,30 | дуговая сталеплавиль |  |  | 2.441524 | 0.6798 | 829.0516 | 18.65544 | 49.91862 | 11.07798 | 10.39986 | 840 | -2.17582 | -13751.015 | 9.261567 | 9.6 | 0.15
4 | 57.70408 | ТУ 14-159-1128-2008 | 41.91327 | 0.2 | 806321 | 716084 | ТУ 1128 | 20 | 900 | 900 | 910 | 0.2 | 75 |  |  | 680 | 680 | 668 | 668 | 652 | 2.236667 | 28 | 28 | 89 | 9 | АО "ЕВРАЗ НТМК" | 0.193 | УД |  |  |  |  | 4,0 | 0.448 | УД |  |  |  |  | 4,0 | 0.26 | [5 empty] | 4,0 | 0.0085 | УД |  |  |  | 4,0 | 0.0029 | УД |  |  |  | 4,0 | 0.049 |  |  |  | 4,0 | 0.053 |  |  |  | 0.007 |  |  |  | 0.023 |  |  |  | 0.035 |  |  |  | 0 |  |  |  | 0.005 |  |  |  | 0.005 |  |  |  | 0.0053 |  |  |  | 0.0008 | 0.0011 |  |  | 0,0002 | [9 empty] | 0.289 |  | УД | УД | УД | [6 empty] | 2,0 |  |  | 0,060 | конверторный- К |  |  | 0.3736113 | 0.2894667 | 891.4526 | 18.42029 | 49.67339 | 13.60689 | 13.08447 | 905 | -1.0921968 | -8992.3107 | 22.07009 | 9.6 | 0.2
5 | 56.75 | ТУ 14-159-1128-2008 | 43.25 | 0.2 | 806320 | 718999 | ТУ 1128 | 20 | 900 | 900 | 910 | 0.2 | 75 |  |  | 680 | 680 | 668 | 668 | 652 | 2.914 | 28 | 28 | 89 | 9 | АО "ЕВРАЗ НТМК" | 0.205 | УД |  |  |  |  | 4,0 | 0.427 | УД |  |  |  |  | 4,0 | 0.26 | [5 empty] | 4,0 | 0.01 | УД |  |  |  | 4,0 | 0.0034 | УД |  |  |  | 4,0 | 0.019 |  |  |  | 4,0 | 0.053 |  |  |  | 0.011 |  |  |  | 0.027 |  |  |  | 0.037 |  |  |  | 0 |  |  |  | 0.005 |  |  |  | 0.005 |  |  |  | 0.0052 |  |  |  | 0.0008 | 0.0021 |  |  | 0,00014 |  | 0.276 | [7 empty] | 0.293 |  | УД | УД | УД | [6 empty] | 2,0 |  |  | 0,060 | конверторный- К | кальцием |  | 0.3648137 | 0.2926333 | 891.4526 | 18.42029 | 49.67358 | 13.59483 | 13.06755 | 905 | -1.0022472 | -7726.1598 | 21.4272 | 9.6 | 0.2
6 | 56.25 | ТУ 14-159-1128-2008 | 42.75 | 0.2 | 806319 | 726703 | ТУ 20 | 20 | 900 | 900 | 897.5 | 0.2 | 75 |  |  | 680 | 680 | 668 | 668 | 652 | 3.3175 | 28 | 28 | 89 | 9 | АО "ЕВРАЗ НТМК" | 0.207 | УД |  |  |  |  | 4,0 | 0.451 | УД |  |  |  |  | 4,0 | 0.24 | [5 empty] | 4,0 | 0.013 | УД |  |  |  | 4,0 | 0.0068 | УД |  |  |  | 4,0 | 0.03 |  |  |  | 4,0 | 0.047 |  |  |  | 0.013 |  |  |  | 0.035 |  |  |  | 0.038 |  |  |  | 0 |  |  |  | 0.005 |  |  |  | 0.005 |  |  |  | 0.0033 |  |  |  | 0.0005 | 0.0026 |  |  | 0,00016 |  | 0.282 | [7 empty] | 0.301 |  | УД | УД | УД | [6 empty] | 2,0 |  |  | 0,060 | конверторный- К | кальцием |  | 0.3846903 | 0.3007667 | 879.3395 | 18.42029 | 49.67343 | 13.60015 | 13.07043 | 898.75 | -0.0732828 | 2302.6903 | 18.64869 | 9.6 | 0.2
7 | 78.26531 | ТУ 1327-343-00186619-2011 | 72.44898 | 0.2 | 806398 | 7f3428 | ТУ1327-343 | 18ХМФБ | 870 | 870 | 880 | 0.2 | 47.5 |  |  | 695 | 695 | 682 | 682 | 666 | 1.15 | 28 | 28 | 73 | 5.5 | ЭСПК | 0.17 | 0.5 - 0.5 - 3.0 - 2.0 | [5 empty] | 0.6 | [6 empty] | 0.31 | [6 empty] | 0.01 | [5 empty] | 0.004 | [5 empty] | 1.03 |  |  |  |  | 0.18 |  |  |  | 0.18 |  |  |  | 0.026 |  |  |  | 0.07 |  |  |  | 0.007 |  |  |  | 0.04 |  |  |  | 0.15 |  |  |  | 0.009 |  |  |  |  | 0.002 |  |  | 0.0002 | 0.003 | [9 empty] | 1.8 | 0.0 - 0.0 - 0.0 - 0.0 | 0.0 - 0.0 - 0.0 - 0.0 | 0.0 - 0.0 - 0.0 - 0.0 |  |  | 0.5 - 0.5 - 0.5 - 0.5 | [10 empty] | 1.994757 | 0.544 | 862.3743 | 18.69591 | 49.66645 | 11.89686 | 11.28021 | 875 | 1.058069 | 25829.359 | 3.759645 | 9.6 | 0.2
8 | 76.58163 | ТУ 1327-343-00186619-2011 | 70.40816 | 0.2 | 806397 | 7f3434 | ТУ 3 | 18ХМФБ | 870 | 870 | 880 | 0.2 | 47.5 |  |  | 695 | 695 | 682 | 682 | 666 | 0.76 | 28 | 28 | 73 | 5.5 | ЭСПК | 0.18 | 3.0 - 3.0 - 2.0 - 2.0 | [5 empty] | 0.6 | [6 empty] | 0.33 | [6 empty] | 0.01 | [5 empty] | 0.006 | [5 empty] | 1.05 |  |  |  |  | 0.17 |  |  |  | 0.17 |  |  |  | 0.031 |  |  |  | 0.07 |  |  |  | 0.009 |  |  |  | 0.04 |  |  |  | 0.18 |  |  |  | 0.009 |  |  |  |  | 0.002 |  |  | 0.0002 | 0.003 | [9 empty] | 1.8 | 0.0 - 0.0 - 0.0 - 0.0 | 0.0 - 0.0 - 0.0 - 0.0 | 0.0 - 0.0 - 0.0 - 0.0 |  |  | 0.5 - 1.0 - 0.5 - 0.5 | [10 empty] | 2.283709 | 0.5626667 | 862.3743 | 18.69591 | 49.66561 | 11.62596 | 11.00931 | 875 | 1.206721 | 27158.151 | 3.795165 | 9.6 | 0.2
9 | 78.29082 | ТУ 1327-343-00186619-2011 | 72.79337 | 0.2 | 806392 | 7f3751 | ТУ1327-343 | 18ХМФБ | 870 | 870 | 880 | 0.2 | 47.5 |  |  | 695 | 695 | 682 | 682 | 666 | 3.59 | 28 | 28 | 73 | 5.5 | ЭСПК | 0.17 | 2.0 - 2.0 - 1.5 - 3.0 | [5 empty] | 0.55 | [6 empty] | 0.25 | [6 empty] | 0.01 | [5 empty] | 0.007 | [5 empty] | 1.01 |  |  |  |  | 0.12 |  |  |  | 0.16 |  |  |  | 0.03 |  |  |  | 0.08 |  |  |  | 0.009 |  |  |  | 0.04 |  |  |  | 0.16 |  |  |  | 0.008 |  |  |  |  | 0.002 |  |  | 0.0002 | 0.003 | [9 empty] | 1.8 | 0.0 - 0.0 - 0.0 - 0.0 | 0.0 - 0.0 - 0.0 - 0.0 | 0.0 - 0.0 - 0.0 - 0.0 |  |  | 0.5 - 0.5 - 0.5 - 0.5 | [10 empty] | 1.809443 | 0.5303333 | 862.3743 | 18.69591 | 49.6665 | 12.16134 | 11.51999 | 875 | 1.768321 | 32878.422 | 3.660172 | 9.6 | 0.2
10 | 75.64626 | ТУ 1327-343-00186619-2011 | 70.15306 | 0.2 | 806395 | 7f4661 | ТУ1327-343 | 18ХМФБ | 870 | 870 | 880 | 0.2 | 47.5 |  |  | 695 | 695 | 682 | 682 | 666 | 2 | 28 | 28 | 73 | 5.5 | ЭСПК | 0.18 | 1.5 - 2.0 - 3.0 - 3.0 | [5 empty] | 0.64 | [6 empty] | 0.27 | [6 empty] | 0.013 | [5 empty] | 0.009 | [5 empty] | 1.06 |  |  |  |  | 0.14 |  |  |  | 0.18 |  |  |  | 0.033 |  |  |  | 0.08 |  |  |  | 0.008 |  |  |  | 0.05 |  |  |  | 0.16 |  |  |  | 0.01 |  |  |  |  | 0.003 |  |  | 0.0002 | 0.003 | [9 empty] | 1.9 | 0.0 - 0.0 - 0.0 - 0.0 | 0.0 - 0.0 - 0.0 - 0.0 | 0.0 - 0.0 - 0.0 - 0.0 |  |  | 0.5 - 0.5 - 0.5 - 0.5 | [10 empty] | 2.247578 | 0.568 | 862.3743 | 18.69591 | 49.6659 | 11.83867 | 11.19732 | 875 | 2.328066 | 41109.562 | 2.698136 | 9.6 | 0.2
11 | 81.70281 | ТУ 1327-343-00186619-2011 | 74.35587 | 0.2 | 806394 | 7f5235 | ТУ1327-343 | 18ХМФБ | 870 | 870 | 880 | 0.2 | 47.5 |  |  | 695 | 695 | 682 | 682 | 666 | 1.64 | 28 | 28 | 73 | 5.5 | ЭСПК | 0.19 | 2.0 - 3.0 - 3.0 - 3.0 - 3.0 - 2.0 - 3.0 - 3.0 - 1.0 - 2.0 | [5 empty] | 0.63 | [6 empty] | 0.29 | [6 empty] | 0.014 | [5 empty] | 0.009 | [5 empty] | 1.06 |  |  |  |  | 0.14 |  |  |  | 0.19 |  |  |  | 0.04 |  |  |  | 0.08 |  |  |  | 0.015 |  |  |  | 0.05 |  |  |  | 0.15 |  |  |  | 0.009 |  |  |  |  | 0.002 |  |  | 0.0002 | 0.003 | [9 empty] | 1.9 | 0.0 - 0.0 - 0.0 - 0.0 - 0.0 - 0.0 - 0.0 - 0.0 - 0.0 - 0.0 | 0.0 - 0.0 - 0.0 - 0.0 - 0.0 - 0.0 - 0.0 - 0.0 - 0.0 - 0.0 | 0.0 - 0.0 - 0.0 - 0.0 - 0.0 - 0.0 - 0.0 - 0.0 - 0.0 - 0.0 |  |  | 0.5 - 1.0 - 0.5 - 0.5 - 1.0 - 0.5 - 0.5 - 0.5 - 0.5 - 0.0 | [10 empty] | 2.334672 | 0.575 | 862.3743 | 18.69591 | 49.66621 | 11.7672 | 11.12585 | 875 | 2.638141 | 45083.299 | 2.429557 | 9.6 | 0.2
12 | 79.46429 | ТУ 1327-343-00186619-2011 | 73.83929 | 0.2 | 806393 | 7f5237 | ТУ1327-343 | 18ХМФБ | 870 | 870 | 880 | 0.2 | 47.5 |  |  | 695 | 695 | 682 | 682 | 666 | 1.26 | 28 | 28 | 73 | 5.5 | ЭСПК | 0.18 | 2.0 - 3.0 - 3.0 - 3.0 - 3.0 - 2.0 - 3.0 - 3.0 - 1.0 - 2.0 | [5 empty] | 0.62 | [6 empty] | 0.27 | [6 empty] | 0.011 | [5 empty] | 0.01 | [5 empty] | 1.05 |  |  |  |  | 0.15 |  |  |  | 0.2 |  |  |  | 0.034 |  |  |  | 0.08 |  |  |  | 0.014 |  |  |  | 0.05 |  |  |  | 0.16 |  |  |  | 0.01 |  |  |  |  | 0.002 |  |  | 0.0002 | 0.003 | [9 empty] | 1.9 | 0.0 - 0.0 - 0.0 - 0.0 - 0.0 - 0.0 - 0.0 - 0.0 - 0.0 - 0.0 | 0.0 - 0.0 - 0.0 - 0.0 - 0.0 - 0.0 - 0.0 - 0.0 - 0.0 - 0.0 | 0.0 - 0.0 - 0.0 - 0.0 - 0.0 - 0.0 - 0.0 - 0.0 - 0.0 - 0.0 |  |  | 0.5 - 1.0 - 0.5 - 0.5 - 1.0 - 0.5 - 0.5 - 0.5 - 0.5 - 0.0 | [10 empty] | 2.207883 | 0.5646667 | 862.3743 | 18.69591 | 49.66603 | 11.87734 | 11.23599 | 875 | 2.046398 | 39092.496 | 2.516859 | 9.6 | 0.2
13 |  | ТУ 1327-383-00186619-2016 |  | 0.2 | 806414 | 7f5703 | ТУ 24 | 18ХМФБ | 920 | 920 | 930 | 0.09411765 |  | 40 | 45 | 700 | 700 | 687 | 687 | 671 | 0.86 | 55 | 55 | 107.95 | 18.5 | ЭСПК | 0.17 | 2.0 - 2.0 - 2.0 - 3.0 - 2.5 - 2.0 - 1.5 - 2.0 - 2.0 - 2.0 - 4.0 - 2.0 - 3.0 - 2.0 - 2.5 - 2.0 - 2.0 | [5 empty] | 0.55 | [6 empty] | 0.27 | [6 empty] | 0.011 | [5 empty] | 0.01 | [5 empty] | 1.04 |  |  |  |  | 0.13 |  |  |  | 0.22 |  |  |  | 0.028 |  |  |  | 0.08 |  |  |  | 0.011 |  |  |  | 0.04 |  |  |  | 0.16 |  |  |  | 0.009 |  |  |  |  | 0.002 |  |  | 0.0002 | 0.003 | [9 empty] | 1.8 | 0.0 - 0.0 - 0.0 - 0.0 - 0.0 - 0.0 - 0.0 - 0.0 - 0.0 - 0.0 - 0.0 - 0.0 - 0.0 - 0.0 - 0.0 - 0.0 - 0.0 | 0.0 - 0.0 - 0.0 - 0.0 - 0.0 - 0.0 - 0.0 - 0.0 - 0.0 - 0.0 - 0.0 - 0.0 - 0.0 - 0.0 - 0.0 - 0.0 - 0.0 | 0.0 - 0.0 - 0.0 - 0.0 - 0.0 - 0.0 - 0.0 - 0.0 - 0.0 - 0.0 - 0.0 - 0.0 - 0.0 - 0.0 - 0.0 - 0.0 - 0.0 |  |  | 0.5 - 0.5 - 0.5 - 0.5 - 0.5 - 0.5 - 0.5 - 0.5 - 0.5 - 0.5 - 0.5 - 0.5 - 0.5 - 0.5 - 0.5 - 0.5 - 0.5 | [10 empty] | 1.913586 | 0.541 | 928.1609 | 19.43886 | 50.34166 | 12.77053 | 12.1258 | 925 | 0.810685 | 24983.019 | 5.417623 | 9.6 | 0.09411765
14 | 75.15306 | ТУ 1327-383-00186619-2016 | 66.47959 | 0.5 | 806414 | 7f5703 | ТУ 24 | 18ХМФБ | 920 | 920 | 930 | 0.09411765 |  | 40 | 45 | 700 | 700 | 687 | 687 | 671 | 0.86 | 55 | 55 | 107.95 | 18.5 | ЭСПК | 0.17 | 2.0 - 2.0 - 2.0 - 3.0 - 2.5 - 2.0 - 1.5 - 2.0 - 2.0 - 2.0 - 4.0 - 2.0 - 3.0 - 2.0 - 2.5 - 2.0 - 2.0 | [5 empty] | 0.55 | [6 empty] | 0.27 | [6 empty] | 0.011 | [5 empty] | 0.01 | [5 empty] | 1.04 |  |  |  |  | 0.13 |  |  |  | 0.22 |  |  |  | 0.028 |  |  |  | 0.08 |  |  |  | 0.011 |  |  |  | 0.04 |  |  |  | 0.16 |  |  |  | 0.009 |  |  |  |  | 0.002 |  |  | 0.0002 | 0.003 | [9 empty] | 1.8 | 0.0 - 0.0 - 0.0 - 0.0 - 0.0 - 0.0 - 0.0 - 0.0 - 0.0 - 0.0 - 0.0 - 0.0 - 0.0 - 0.0 - 0.0 - 0.0 - 0.0 | 0.0 - 0.0 - 0.0 - 0.0 - 0.0 - 0.0 - 0.0 - 0.0 - 0.0 - 0.0 - 0.0 - 0.0 - 0.0 - 0.0 - 0.0 - 0.0 - 0.0 | 0.0 - 0.0 - 0.0 - 0.0 - 0.0 - 0.0 - 0.0 - 0.0 - 0.0 - 0.0 - 0.0 - 0.0 - 0.0 - 0.0 - 0.0 - 0.0 - 0.0 |  |  | 0.5 - 0.5 - 0.5 - 0.5 - 0.5 - 0.5 - 0.5 - 0.5 - 0.5 - 0.5 - 0.5 - 0.5 - 0.5 - 0.5 - 0.5 - 0.5 - 0.5 | [10 empty] | 1.913586 | 0.541 | 928.1609 | 19.43886 | 50.34166 | 12.77053 | 12.1258 | 925 | 0.810685 | 24983.019 | 5.417623 | 9.6 | 0.09411765
15 | 52.5 | ТУ 1317-006.1-593377520-2003 | 42.5 | 0.2 | 806323 | 8f1666 | ТУ 15 | 20А | 865 | 865 | 870 | 0.24 | 65 |  |  | 710 | 710 | 696 | 696 | 681 | 1.32 | 24 | 24 | 159 | 6 | ЭСПК | 0.21 | 1.0 - 2.0 |  |  |  |  | 0.5 | 0.51 | [5 empty] | 0.5 | 0.26 | [5 empty] | 0.5 | 0.006 |  |  |  |  | 0.5 | 0.004 |  |  |  |  | 1 | 0.08 |  |  |  | 0.5 | 0.11 |  |  |  | 0.17 |  |  |  | 0.03 |  |  |  | 0.03 |  |  |  | 0.005 |  |  |  | 0.003 |  |  |  | 0.03 |  |  |  | 0.008 |  |  |  | 0.006 | 0.002 |  |  | 0.0002 |  |  | 0.3 | [5 empty] | 0.04 |  |  | 0.0 - 0.0 | 0.0 - 0.0 | 0.0 - 0.0 |  |  | 0.5 - 0.5 |  |  |  | 0 | [6 empty] | 0.537484 | 0.3416667 | 849.1602 | 18.82948 | 49.5186 | 13.51348696 | 12.98778 | 867.5 | -3.790828 | -31522.65 | 12.53577 | 9.6 | 0.24
16 | 51.25 | ТУ 1317-006.1-593377520-2003 | 36.5 | 0.2 | 806322 | 8f1671 | ТУ 15 | 20А | 865 | 865 | 870 | 0.24 | 65 |  |  | 710 | 710 | 696 | 696 | 681 | 2.265 | 24 | 24 | 159 | 6 | ЭСПК | 0.2 | 1.0 - 2.0 |  |  |  |  | 0.5 | 0.55 | [5 empty] | 0.5 | 0.26 | [5 empty] | 0.5 | 0.006 |  |  |  |  | 0.5 | 0.003 |  |  |  |  | 1 | 0.07 |  |  |  | 0.5 | 0.11 |  |  |  | 0.17 |  |  |  | 0.03 |  |  |  | 0.04 |  |  |  | 0.005 |  |  |  | 0.003 |  |  |  | 0.02 |  |  |  | 0.008 |  |  |  | 0.007 | 0.002 |  |  | 0.0002 |  |  | 0.29 | [5 empty] | 0.05 |  |  | 0.0 - 0.0 | 0.0 - 0.0 | 0.0 - 0.0 |  |  | 0.5 - 0.5 |  |  |  | 0 | [6 empty] | 0.5211956 | 0.3363333 | 849.1602 | 18.82948 | 49.51868 | 13.56855064 | 13.01778 | 867.5 | -3.779558 | -31139.52 | 12.11759 | 9.6 | 0.24
17 | 51.75 | ТУ 1317-006.1-593377520-2003 | 40.75 | 0.2 | 806324 | 8f2070 | ТУ 15 | 20А | 865 | 865 | 870 | 0.24 | 65 |  |  | 705 | 705 | 691 | 691 | 676 | 1.84 | 24 | 24 | 159 | 6 | ЭСПК | 0.19 | 2.0 - 3.0 |  |  |  |  | 0.5 | 0.52 | [5 empty] | 0.5 | 0.31 | [5 empty] | 0.5 | 0.005 |  |  |  |  | 0.5 | 0.003 |  |  |  |  | 1 | 0.09 |  |  |  | 0.5 | 0.13 |  |  |  | 0.18 |  |  |  | 0.03 |  |  |  | 0.03 |  |  |  | 0.01 |  |  |  | 0.003 |  |  |  | 0.02 |  |  |  | 0.008 |  |  |  |  | 0.005 | 0.001 |  | 0.0002 | 0.002 |  | 0.28 |  |  |  |  | 1.7 | 0.043 | 0.33 |  | 0.0 - 0.0 | 0.0 - 0.0 | 0.0 - 0.0 |  |  | 0.5 - 0.5 |  |  |  | 0 | [6 empty] | 0.5072457 | 0.3253333 | 849.1602 | 18.73182 | 49.51871 | 13.41851021 | 12.89553 | 867.5 | -4.014123 | -33343.93 | 12.00362 | 9.6 | 0.24
18 | 51.5 | ТУ 1317-006.1-593377520-2003 | 40.75 | 0.2 | 806325 | 8f2669 | ТУ 15 | 20А | 865 | 865 | 870 | 0.24 | 65 |  |  | 705 | 705 | 691 | 691 | 676 | 2.38 | 24 | 24 | 159 | 6 | ЭСПК | 0.21 | 3.0 - 2.0 |  |  |  |  | 0.5 | 0.48 | [5 empty] | 0.5 | 0.26 | [5 empty] | 0.5 | 0.006 |  |  |  |  | 0.5 | 0.003 |  |  |  |  | 1.3 | 0.13 |  |  |  | 0.5 | 0.14 |  |  |  | 0.17 |  |  |  | 0.04 |  |  |  | 0.03 |  |  |  | 0.005 |  |  |  | 0.003 |  |  |  | 0.02 |  |  |  | 0.007 |  |  |  |  | 0.005 |  |  | 0.0002 | 0.002 | [6 empty] | 1.67 | 0 | 0.35 |  | 0.0 - 0.0 | 0.0 - 0.0 | 0.0 - 0.0 |  |  | 0.5 - 0.5 |  |  |  | 0 | [6 empty] | 0.5554387 | 0.3466667 | 849.1602 | 18.73182 | 49.51881 | 13.47085243 | 12.94787 | 867.5 | -3.244352 | -25547.391 | 11.47673 | 9.6 | 0.24
19 | 79.94898 | ТУ 1327-343-00186619-2011 | 71.56463 | 0.2 | 806396 | 8f2710 | ТУ1327-343 | 18ХМФБ | 870 | 870 | 880 | 0.2 | 47.5 |  |  | 695 | 695 | 682 | 682 | 666 | 2.28 | 28 | 28 | 73 | 5.5 | ЭСПК | 0.22 | [6 empty] | 0.53 | [6 empty] | 0.21 | [6 empty] | 0.007 | [5 empty] | 0.004 | [5 empty] | 1.19 |  |  |  | 0.5 | 0.14 |  |  |  | 0.19 |  |  |  | 0.04 |  |  |  | 0.07 |  |  |  | 0.01 |  |  |  | 0.04 |  |  |  | 0.15 |  |  |  | 0.01 | [7 empty] | 0.0002 | 0.0035 | [19 empty] | 0 | [6 empty] | 2.458733 | 0.6123333 | 862.3743 | 18.69591 | 49.6664 | 11.85169 | 11.23503 | 875 | 0.84087 | 24038.63 | 3.622287 | 9.6 | 0.2
20 | 55.30612 | ТУ 14-159-1128-2008 | 43.06122 | 0.2 | 806327 | 8f3270 | ТУ 20 | 09Г2С | 920 | 920 | 910 | 0.15 | 105 |  |  | 655 | 655 | 635 | 635 | 619 | 3.563333 | 36 | 36 | 219 | 16 | ЭСПК | 0.08 | [6 empty] | 1.3 | [6 empty] | 0.57 | [6 empty] | 0.01 | [5 empty] | 0.007 | [5 empty] | 0.1 |  |  |  |  | 0.14 |  |  |  | 0.21 |  |  |  | 0.03 |  |  |  | 0.004 |  |  |  | 0.005 |  |  |  | 0.003 |  |  |  | 0.02 |  |  |  | 0.009 |  |  |  | 0.007 |  | 0.001 | [10 empty] | 0.01 | 0.35 | [17 empty] | 0.4889792 | 0.3448 | 897.6388 | 17.99748 | 49.91903 | 11.71528 | 11.28404 | 915 | -4.588604 | -39088.875 | 14.33688 | 9.6 | 0.15
21 | 87.34694 | ГОСТ Р 53366-2009 | 71.88776 | 0.5 | 806347 | 8f3600 | ТУ 21 | 30Г2 | 850 | 850 | 860 | 0.24 | 95 |  |  | 590 | 590 | 583 | 583 | 571 | 3.51 | 24 | 24 | 88.9 | 6.45 | ЭСПК | 0.31 | [6 empty] | 1.32 | [6 empty] | 0.25 | [6 empty] | 0.012 | [5 empty] | 0.005 | [5 empty] | 0.13 |  |  |  |  | 0.09 |  |  |  | 0.16 |  |  |  | 0.03 |  |  |  | 0.004 |  |  |  | 0.01 |  |  |  | 0.004 |  |  |  | 0.01 |  |  |  | 0.009 | [10 empty] | 0.53 | [24 empty] | 1.60264 | 0.5754667 | 839.52 | 16.64183 | 49.51244 | 10.32911976 | 9.922085 | 855 | -4.095414 | -35560.931 | 14.1409 | 9.6 | 0.24
22 | 83 | ГОСТ 632-80 Исполнение А | 74 | 0.2 | 806304 | 8f4019 | г8732-31 | 30Г2 | 850 | 850 | 860 | 0.1254902 | 42.5 |  |  | 570 | 570 | 564 | 564 | 555 | 4.9125 | 42.25 | 34 | 114.3 | 8.6 | ЭСПК | 0.31 | [6 empty] | 1.3 | [6 empty] | 0.27 | [6 empty] | 0.017 | [5 empty] | 0.011 | [5 empty] | 0.09 |  |  |  |  | 0.12 |  |  |  | 0.21 |  |  |  | 0.03 |  |  |  | 0.004 |  |  |  | 0.01 |  |  |  | 0.003 |  |  |  | 0.01 |  |  |  | 0.01 | [10 empty] | 0.53 | [24 empty] | 1.526381 | 0.5694667 | 852.3054 | 16.58073 | 49.86053 | 10.40212 | 10.00369 | 855 | -5.078865 | -44142.554 | 14.10606 | 9.6 | 0.1254902
23 | 82.25 | ГОСТ 632-80 Исполнение А | 72.75 | 0.2 | 806303 | 8f4025 | г8732-31 | 30Г2 | 850 | 850 | 860 | 0.16 | 42.5 |  |  | 570 | 570 | 564 | 564 | 555 | 4.96 | 34 | 34 | 114.3 | 8.6 | ЭСПК | 0.31 | [6 empty] | 1.28 | [6 empty] | 0.35 | [6 empty] | 0.011 | [5 empty] | 0.004 | [5 empty] | 0.13 |  |  |  |  | 0.12 |  |  |  | 0.22 |  |  |  | 0.04 |  |  |  | 0.003 |  |  |  | 0.01 |  |  |  | 0.003 |  |  |  | 0.02 |  |  |  | 0.01 | [10 empty] | 0.52 | [24 empty] | 1.734038 | 0.5766 | 847.3596 | 16.58073 | 49.86023 | 10.12781 | 9.731542 | 855 | -4.962515 | -42400.765 | 12.78884 | 9.6 | 0.16
24 | 79.54082 | ГОСТ Р 53366-2009 | 75.5102 | 0.5 | 806376 | 8f4149 | ТУ 21 | 18ХМФБ | 870 | 870 | 880 | 0.24 | 70 |  |  | 700 | 700 | 687 | 687 | 671 | 4.04 | 24 | 24 | 73.02 | 5.51 | ЭСПК | 0.18 | 2.0 - 3.0 - 3.0 - 2.0 - 0.5 - 1.0 - 1.0 - 1.0 | [5 empty] | 0.53 | [6 empty] | 0.27 | [6 empty] | 0.011 | [5 empty] | 0.006 | [5 empty] | 0.94 |  |  |  |  | 0.15 |  |  |  | 0.21 |  |  |  | 0.03 |  |  |  | 0.07 |  |  |  | 0.011 |  |  |  | 0.04 |  |  |  | 0.16 |  |  |  | 0.009 |  |  |  |  | 0.002 |  |  | 0.0002 | 0.0035 | [9 empty] | 1.7 | 0.0 - 0.0 - 0.0 - 0.0 - 0.0 - 0.0 - 0.0 - 0.0 | 0.0 - 0.0 - 0.0 - 0.0 - 0.0 - 0.0 - 0.0 - 0.0 | 0.0 - 0.0 - 0.0 - 0.0 - 0.0 - 0.0 - 0.0 - 0.0 |  |  | 0.5 - 0.5 - 0.5 - 0.5 - 0.5 - 0.5 - 0.5 - 0.5 | [10 empty] | 1.825193 | 0.5263333 | 858.7973 | 18.64718 | 49.51274 | 12.04730144 | 11.4274 | 875 | 0.875087 | 25238.975 | 3.304593 | 9.6 | 0.24
25 |  | ТУ 1327-383-00186619-2016 |  | 0.2 | 806437 | 8f4151 | ТУ 21 | 18ХМФБ | 875 | 875 | 885 | 0.1714286 | 35 |  |  | 710 | 710 | 706 | 706 | 691 | 4.46 | 32 | 32 | 88.9 | 7.34 | ЭСПК | 0.18 | 2.0 - 3.0 - 3.0 - 2.0 - 0.5 - 1.0 - 1.0 - 1.0 | [5 empty] | 0.53 | [6 empty] | 0.22 | [6 empty] | 0.01 | [5 empty] | 0.007 | [5 empty] | 0.93 |  |  |  |  | 0.14 |  |  |  | 0.2 |  |  |  | 0.03 |  |  |  | 0.07 |  |  |  | 0.01 |  |  |  | 0.044 |  |  |  | 0.15 |  |  |  | 0.01 |  |  |  |  | 0.002 |  |  | 0.0002 | 0.0035 | [9 empty] | 1.7 | 0.0 - 0.0 - 0.0 - 0.0 - 0.0 - 0.0 - 0.0 - 0.0 | 0.0 - 0.0 - 0.0 - 0.0 - 0.0 - 0.0 - 0.0 - 0.0 | 0.0 - 0.0 - 0.0 - 0.0 - 0.0 - 0.0 - 0.0 - 0.0 |  |  | 0.5 - 0.5 - 0.5 - 0.5 - 0.5 - 0.5 - 0.5 - 0.5 | [10 empty] | 1.711433 | 0.521 | 870.3659 | 19.30501 | 49.80105 | 12.79331 | 12.16085 | 880 | 1.17048 | 28580.476 | 3.39005 | 9.6 | 0.1714286
26 | 71.09056 | ТУ 1327-383-00186619-2016 | 60.46556 | 0.5 | 806437 | 8f4151 | ТУ 21 | 18ХМФБ | 875 | 875 | 885 | 0.1714286 | 35 |  |  | 710 | 710 | 706 | 706 | 691 | 4.46 | 32 | 32 | 88.9 | 7.34 | ЭСПК | 0.18 | 2.0 - 3.0 - 3.0 - 2.0 - 0.5 - 1.0 - 1.0 - 1.0 | [5 empty] | 0.53 | [6 empty] | 0.22 | [6 empty] | 0.01 | [5 empty] | 0.007 | [5 empty] | 0.93 |  |  |  |  | 0.14 |  |  |  | 0.2 |  |  |  | 0.03 |  |  |  | 0.07 |  |  |  | 0.01 |  |  |  | 0.044 |  |  |  | 0.15 |  |  |  | 0.01 |  |  |  |  | 0.002 |  |  | 0.0002 | 0.0035 | [9 empty] | 1.7 | 0.0 - 0.0 - 0.0 - 0.0 - 0.0 - 0.0 - 0.0 - 0.0 | 0.0 - 0.0 - 0.0 - 0.0 - 0.0 - 0.0 - 0.0 - 0.0 | 0.0 - 0.0 - 0.0 - 0.0 - 0.0 - 0.0 - 0.0 - 0.0 |  |  | 0.5 - 0.5 - 0.5 - 0.5 - 0.5 - 0.5 - 0.5 - 0.5 | [10 empty] | 1.711433 | 0.521 | 870.3659 | 19.30501 | 49.80105 | 12.79331 | 12.16085 | 880 | 1.17048 | 28580.476 | 3.39005 | 9.6 | 0.1714286
27 | 53.25 | ГОСТ 8732-78, ГОСТ 8731-74 Группа В | 45.5 | 0.2 | 806328 | 8f4197 | ТУ 15 | 09Г2С | 870 | 870 | 880 | 0.2086957 | 60 |  |  | 645 | 645 | 635 | 635 | 619 | 3.046667 | 27 | 27 | 89 | 5 | ЭСПК | 0.09 | [6 empty] | 1.34 | [6 empty] | 0.56 | [6 empty] | 0.007 | [5 empty] | 0.004 | [5 empty] | 0.08 |  |  |  |  | 0.12 |  |  |  | 0.19 |  |  |  | 0.04 |  |  |  | 0.003 |  |  |  | 0.005 |  |  |  | 0.004 |  |  |  | 0.02 |  |  |  | 0.009 |  |  |  | 0.006 |  | 0.001 | [8 empty] | 0.2 |  | 0.01 | 0.36 | [16 empty] | 0.37 | 0.5390524 | 0.3546 | 861.5284 | 17.7378 | 49.63113 | 11.39291 | 10.96402 | 875 | -4.067919 | -34000.422 | 12.03625 | 9.6 | 0.2086957
28 | 53 | ТУ 1317-006.1-593377520-2003 | 42.625 | 0.2 | 806326 | 8f4270 | ТУ 15 | 20А | 865 | 865 | 870 | 0.24 | 65 |  |  | 715 | 715 | 701 | 701 | 686 | 2.665 | 24 | 24 | 159 | 6 | ЭСПК | 0.2 | 0.5 - 1.0 |  |  |  |  | 0.5 | 0.48 | [5 empty] | 0.5 | 0.22 | [5 empty] | 0.5 | 0.003 |  |  |  |  | 0.5 | 0.005 |  |  |  |  | 2.1 | 0.08 |  |  |  | 0.5 | 0.09 |  |  |  | 0.16 |  |  |  | 0.03 |  |  |  | 0.03 |  |  |  | 0.005 |  |  |  | 0.002 |  |  |  | 0.01 |  |  |  | 0.008 |  |  |  |  | 0.001 |  |  | 0.0002 | 0.002 | [6 empty] | 0.2 | 0.037 | 0.32 |  | 0.0 - 0.0 | 0.0 - 0.0 | 0.0 - 0.0 |  |  | 0.5 - 0.5 |  |  |  | 0 | [6 empty] | 0.450036 | 0.3206667 | 849.1602 | 18.92715 | 49.51934 | 13.91620629 | 13.38777 | 867.5 | -3.834733 | -32552.234 | 13.29779 | 9.6 | 0.24
29 | 80.10204 | ГОСТ Р 53366-2009 | 75.05102 | 0.5 | 806377 | 8f4346 | ТУ 21 | 18ХМФБ | 870 | 870 | 880 | 0.24 | 70 |  |  | 700 | 700 | 687 | 687 | 671 | 2.726667 | 24 | 24 | 73.02 | 5.51 | ЭСПК | 0.17 | 1.0 - 2.0 - 2.0 - 2.0 - 3.0 - 0.5 - 3.0 - 2.0 - 0.5 - 3.0 | [5 empty] | 0.53 | [6 empty] | 0.27 | [6 empty] | 0.007 | [5 empty] | 0.005 | [5 empty] | 1.04 |  |  |  |  | 0.1 |  |  |  | 0.14 |  |  |  | 0.03 |  |  |  | 0.08 |  |  |  | 0.008 |  |  |  | 0.04 |  |  |  | 0.15 |  |  |  | 0.009 |  |  |  |  | 0.003 |  |  | 0.0002 | 0.0035 | [9 empty] | 1.8 | 0.0 - 0.0 - 0.0 - 0.0 - 0.0 - 0.0 - 0.0 - 0.0 - 0.0 - 0.0 | 0.0 - 0.0 - 0.0 - 0.0 - 0.0 - 0.0 - 0.0 - 0.0 - 0.0 - 0.0 | 0.0 - 0.0 - 0.0 - 0.0 - 0.0 - 0.0 - 0.0 - 0.0 - 0.0 - 0.0 |  |  | 0.5 - 0.5 - 0.5 - 0.5 - 0.5 - 0.5 - 0.5 - 0.5 - 0.5 - 0.5 | [10 empty] | 1.762678 | 0.5283333 | 858.7973 | 18.64718 | 49.51274 | 12.05815 | 11.41342 | 875 | 1.561434 | 29868.087 | 4.004047 | 9.6 | 0.24
30 | 79.40051 | ТУ 1327-343-00186619-2011 | 73.76276 | 0.2 | 806390 | 8f4346 | ТУ 3 | 18ХМФБ | 870 | 870 | 880 | 0.2 | 47.5 |  |  | 695 | 695 | 682 | 682 | 666 | 3.493333 | 28 | 28 | 73 | 5.5 | ЭСПК | 0.17 | 1.0 - 2.0 - 2.0 - 2.0 - 3.0 - 0.5 - 3.0 - 2.0 - 0.5 - 3.0 | [5 empty] | 0.53 | [6 empty] | 0.27 | [6 empty] | 0.007 | [5 empty] | 0.005 | [5 empty] | 1.04 |  |  |  |  | 0.1 |  |  |  | 0.14 |  |  |  | 0.03 |  |  |  | 0.08 |  |  |  | 0.008 |  |  |  | 0.04 |  |  |  | 0.15 |  |  |  | 0.009 |  |  |  |  | 0.003 |  |  | 0.0002 | 0.0035 | [9 empty] | 1.8 | 0.0 - 0.0 - 0.0 - 0.0 - 0.0 - 0.0 - 0.0 - 0.0 - 0.0 - 0.0 | 0.0 - 0.0 - 0.0 - 0.0 - 0.0 - 0.0 - 0.0 - 0.0 - 0.0 - 0.0 | 0.0 - 0.0 - 0.0 - 0.0 - 0.0 - 0.0 - 0.0 - 0.0 - 0.0 - 0.0 |  |  | 0.5 - 0.5 - 0.5 - 0.5 - 0.5 - 0.5 - 0.5 - 0.5 - 0.5 - 0.5 | [10 empty] | 1.762678 | 0.5283333 | 862.3743 | 18.69591 | 49.66679 | 12.14138 | 11.50004 | 875 | 1.561434 | 29868.087 | 4.070638 | 9.6 | 0.2
31 | 79.69388 | ГОСТ Р 53366-2009 | 74.7449 | 0.5 | 806378 | 8f4347 | ТУ 21 | 18ХМФБ | 870 | 870 | 880 | 0.24 | 73.75 |  |  | 700 | 700 | 687 | 687 | 671 | 3.94 | 24 | 24 | 73.02 | 5.51 | ЭСПК | 0.17 | 1.0 - 2.0 - 2.0 - 2.0 - 3.0 - 0.5 - 3.0 - 2.0 - 0.5 - 3.0 | [5 empty] | 0.54 | [6 empty] | 0.26 | [6 empty] | 0.007 | [5 empty] | 0.007 | [5 empty] | 1.03 |  |  |  |  | 0.12 |  |  |  | 0.16 |  |  |  | 0.031 |  |  |  | 0.07 |  |  |  | 0.006 |  |  |  | 0.04 |  |  |  | 0.15 |  |  |  | 0.01 |  |  |  |  | 0.002 |  |  | 0.0002 | 0.0035 | [9 empty] | 1.7 | 0.0 - 0.0 - 0.0 - 0.0 - 0.0 - 0.0 - 0.0 - 0.0 - 0.0 - 0.0 | 0.0 - 0.0 - 0.0 - 0.0 - 0.0 - 0.0 - 0.0 - 0.0 - 0.0 - 0.0 | 0.0 - 0.0 - 0.0 - 0.0 - 0.0 - 0.0 - 0.0 - 0.0 - 0.0 - 0.0 |  |  | 0.5 - 0.5 - 0.5 - 0.5 - 0.5 - 0.5 - 0.5 - 0.5 - 0.5 - 0.5 | [10 empty] | 1.759129 | 0.5286667 | 858.7973 | 18.64718 | 49.51271 | 12.08129 | 11.46138 | 875 | 1.017552 | 24636.224 | 4.024181 | 9.6 | 0.24
32 | 80.45918 | ГОСТ Р 53366-2009 | 74.33673 | 0.5 | 806380 | 8f4347 | ТУ 21 | 18ХМФБ | 870 | 870 | 880 | 0.24 | 85 |  |  | 700 | 700 | 687 | 687 | 671 | 4.54 | 24 | 24 | 73.02 | 5.51 | ЭСПК | 0.17 | 1.0 - 2.0 - 2.0 - 2.0 - 3.0 - 0.5 - 3.0 - 2.0 - 0.5 - 3.0 | [5 empty] | 0.54 | [6 empty] | 0.26 | [6 empty] | 0.007 | [5 empty] | 0.007 | [5 empty] | 1.03 |  |  |  |  | 0.12 |  |  |  | 0.16 |  |  |  | 0.031 |  |  |  | 0.07 |  |  |  | 0.006 |  |  |  | 0.04 |  |  |  | 0.15 |  |  |  | 0.01 |  |  |  |  | 0.002 |  |  | 0.0002 | 0.0035 | [9 empty] | 1.7 | 0.0 - 0.0 - 0.0 - 0.0 - 0.0 - 0.0 - 0.0 - 0.0 - 0.0 - 0.0 | 0.0 - 0.0 - 0.0 - 0.0 - 0.0 - 0.0 - 0.0 - 0.0 - 0.0 - 0.0 | 0.0 - 0.0 - 0.0 - 0.0 - 0.0 - 0.0 - 0.0 - 0.0 - 0.0 - 0.0 |  |  | 0.5 - 0.5 - 0.5 - 0.5 - 0.5 - 0.5 - 0.5 - 0.5 - 0.5 - 0.5 | [10 empty] | 1.759129 | 0.5286667 | 858.7973 | 18.64718 | 49.51271 | 12.08129 | 11.46138 | 875 | 1.017552 | 24636.224 | 4.024181 | 9.6 | 0.24
33 | 78.90306 | ГОСТ Р 53366-2009 | 74.4898 | 0.5 | 806385 | 8f4347 | ТУ 21 | 18ХМФБ | 870 | 870 | 880 | 0.24 | 85 |  |  | 700 | 700 | 687 | 687 | 671 | 4.785 | 24 | 24 | 73.02 | 5.51 | ЭСПК | 0.17 | 1.0 - 2.0 - 2.0 - 2.0 - 3.0 - 0.5 - 3.0 - 2.0 - 0.5 - 3.0 | [5 empty] | 0.54 | [6 empty] | 0.26 | [6 empty] | 0.007 | [5 empty] | 0.007 | [5 empty] | 1.03 |  |  |  |  | 0.12 |  |  |  | 0.16 |  |  |  | 0.031 |  |  |  | 0.07 |  |  |  | 0.006 |  |  |  | 0.04 |  |  |  | 0.15 |  |  |  | 0.01 |  |  |  |  | 0.002 |  |  | 0.0002 | 0.0035 | [9 empty] | 1.7 | 0.0 - 0.0 - 0.0 - 0.0 - 0.0 - 0.0 - 0.0 - 0.0 - 0.0 - 0.0 | 0.0 - 0.0 - 0.0 - 0.0 - 0.0 - 0.0 - 0.0 - 0.0 - 0.0 - 0.0 | 0.0 - 0.0 - 0.0 - 0.0 - 0.0 - 0.0 - 0.0 - 0.0 - 0.0 - 0.0 |  |  | 0.5 - 0.5 - 0.5 - 0.5 - 0.5 - 0.5 - 0.5 - 0.5 - 0.5 - 0.5 | [10 empty] | 1.759129 | 0.5286667 | 858.7973 | 18.64718 | 49.51271 | 12.08129 | 11.46138 | 875 | 1.017552 | 24636.224 | 4.024181 | 9.6 | 0.24
34 | 80.35714 | ГОСТ Р 53366-2009 | 74.64286 | 0.5 | 806386 | 8f4347 | ТУ 21 | 18ХМФБ | 870 | 870 | 880 | 0.24 | 85 |  |  | 700 | 700 | 687 | 687 | 671 | 4.775 | 24 | 24 | 73.02 | 5.51 | ЭСПК | 0.17 | 1.0 - 2.0 - 2.0 - 2.0 - 3.0 - 0.5 - 3.0 - 2.0 - 0.5 - 3.0 | [5 empty] | 0.54 | [6 empty] | 0.26 | [6 empty] | 0.007 | [5 empty] | 0.007 | [5 empty] | 1.03 |  |  |  |  | 0.12 |  |  |  | 0.16 |  |  |  | 0.031 |  |  |  | 0.07 |  |  |  | 0.006 |  |  |  | 0.04 |  |  |  | 0.15 |  |  |  | 0.01 |  |  |  |  | 0.002 |  |  | 0.0002 | 0.0035 | [9 empty] | 1.7 | 0.0 - 0.0 - 0.0 - 0.0 - 0.0 - 0.0 - 0.0 - 0.0 - 0.0 - 0.0 | 0.0 - 0.0 - 0.0 - 0.0 - 0.0 - 0.0 - 0.0 - 0.0 - 0.0 - 0.0 | 0.0 - 0.0 - 0.0 - 0.0 - 0.0 - 0.0 - 0.0 - 0.0 - 0.0 - 0.0 |  |  | 0.5 - 0.5 - 0.5 - 0.5 - 0.5 - 0.5 - 0.5 - 0.5 - 0.5 - 0.5 | [10 empty] | 1.759129 | 0.5286667 | 858.7973 | 18.64718 | 49.51271 | 12.08129 | 11.46138 | 875 | 1.017552 | 24636.224 | 4.024181 | 9.6 | 0.24
35 | 80.81633 | ГОСТ Р 53366-2009 | 75.91837 | 0.5 | 806388 | 8f4347 | ТУ 21 | 18ХМФБ | 870 | 870 | 880 | 0.24 | 85 |  |  | 700 | 700 | 687 | 687 | 671 | 4.77 | 24 | 24 | 73.02 | 5.51 | ЭСПК | 0.17 | 1.0 - 2.0 - 2.0 - 2.0 - 3.0 - 0.5 - 3.0 - 2.0 - 0.5 - 3.0 | [5 empty] | 0.54 | [6 empty] | 0.26 | [6 empty] | 0.007 | [5 empty] | 0.007 | [5 empty] | 1.03 |  |  |  |  | 0.12 |  |  |  | 0.16 |  |  |  | 0.031 |  |  |  | 0.07 |  |  |  | 0.006 |  |  |  | 0.04 |  |  |  | 0.15 |  |  |  | 0.01 |  |  |  |  | 0.002 |  |  | 0.0002 | 0.0035 | [9 empty] | 1.7 | 0.0 - 0.0 - 0.0 - 0.0 - 0.0 - 0.0 - 0.0 - 0.0 - 0.0 - 0.0 | 0.0 - 0.0 - 0.0 - 0.0 - 0.0 - 0.0 - 0.0 - 0.0 - 0.0 - 0.0 | 0.0 - 0.0 - 0.0 - 0.0 - 0.0 - 0.0 - 0.0 - 0.0 - 0.0 - 0.0 |  |  | 0.5 - 0.5 - 0.5 - 0.5 - 0.5 - 0.5 - 0.5 - 0.5 - 0.5 - 0.5 | [10 empty] | 1.759129 | 0.5286667 | 858.7973 | 18.64718 | 49.51271 | 12.08129 | 11.46138 | 875 | 1.017552 | 24636.224 | 4.024181 | 9.6 | 0.24
36 | 78.80102 | ТУ 1327-343-00186619-2011 | 73.31633 | 0.2 | 806391 | 8f4347 | ТУ 3 | 18ХМФБ | 870 | 870 | 880 | 0.2 | 47.5 |  |  | 695 | 695 | 682 | 682 | 666 | 4.314 | 28 | 28 | 73 | 5.5 | ЭСПК | 0.17 | 1.0 - 2.0 - 2.0 - 2.0 - 3.0 - 0.5 - 3.0 - 2.0 - 0.5 - 3.0 | [5 empty] | 0.54 | [6 empty] | 0.26 | [6 empty] | 0.007 | [5 empty] | 0.007 | [5 empty] | 1.03 |  |  |  |  | 0.12 |  |  |  | 0.16 |  |  |  | 0.031 |  |  |  | 0.07 |  |  |  | 0.006 |  |  |  | 0.04 |  |  |  | 0.15 |  |  |  | 0.01 |  |  |  |  | 0.002 |  |  | 0.0002 | 0.0035 | [9 empty] | 1.7 | 0.0 - 0.0 - 0.0 - 0.0 - 0.0 - 0.0 - 0.0 - 0.0 - 0.0 - 0.0 | 0.0 - 0.0 - 0.0 - 0.0 - 0.0 - 0.0 - 0.0 - 0.0 - 0.0 - 0.0 | 0.0 - 0.0 - 0.0 - 0.0 - 0.0 - 0.0 - 0.0 - 0.0 - 0.0 - 0.0 |  |  | 0.5 - 0.5 - 0.5 - 0.5 - 0.5 - 0.5 - 0.5 - 0.5 - 0.5 - 0.5 | [10 empty] | 1.759129 | 0.5286667 | 862.3743 | 18.69591 | 49.66676 | 12.1644 | 11.54775 | 875 | 1.017552 | 24636.224 | 4.091107 | 9.6 | 0.2
37 | 80.5 | ГОСТ 633-80 Исполнение А | 75 | 0.2 | 806367 | 8f4348 | ТУ 21 | 18ХМФБ | 870 | 870 | 880 | 0.24 | 70 |  |  | 700 | 700 | 687 | 687 | 671 | 4.6825 | 24 | 24 | 73.02 | 5.51 | ЭСПК | 0.17 | 1.0 - 2.0 - 2.0 - 2.0 - 3.0 - 0.5 - 3.0 - 2.0 - 0.5 - 3.0 | [5 empty] | 0.54 | [6 empty] | 0.24 | [6 empty] | 0.006 | [5 empty] | 0.008 | [5 empty] | 1.03 |  |  |  |  | 0.12 |  |  |  | 0.17 |  |  |  | 0.029 |  |  |  | 0.07 |  |  |  | 0.005 |  |  |  | 0.04 |  |  |  | 0.16 |  |  |  | 0.009 |  |  |  |  | 0.002 |  |  | 0.0002 | 0.0035 | [9 empty] | 1.8 | 0.0 - 0.0 - 0.0 - 0.0 - 0.0 - 0.0 - 0.0 - 0.0 - 0.0 - 0.0 | 0.0 - 0.0 - 0.0 - 0.0 - 0.0 - 0.0 - 0.0 - 0.0 - 0.0 - 0.0 | 0.0 - 0.0 - 0.0 - 0.0 - 0.0 - 0.0 - 0.0 - 0.0 - 0.0 - 0.0 |  |  | 0.5 - 0.5 - 0.5 - 0.5 - 0.5 - 0.5 - 0.5 - 0.5 - 0.5 - 0.5 | [10 empty] | 1.780377 | 0.5313333 | 858.7973 | 18.64718 | 49.51245 | 12.10486 | 11.48495 | 875 | 1.340315 | 28328.161 | 3.774509 | 9.6 | 0.24
38 | 81.68367 | ГОСТ Р 53366-2009 | 75.61224 | 0.5 | 806367 | 8f4348 | ТУ 21 | 18ХМФБ | 870 | 870 | 880 | 0.24 | 70 |  |  | 700 | 700 | 687 | 687 | 671 | 4.6825 | 24 | 24 | 73.02 | 5.51 | ЭСПК | 0.17 | 1.0 - 2.0 - 2.0 - 2.0 - 3.0 - 0.5 - 3.0 - 2.0 - 0.5 - 3.0 | [5 empty] | 0.54 | [6 empty] | 0.24 | [6 empty] | 0.006 | [5 empty] | 0.008 | [5 empty] | 1.03 |  |  |  |  | 0.12 |  |  |  | 0.17 |  |  |  | 0.029 |  |  |  | 0.07 |  |  |  | 0.005 |  |  |  | 0.04 |  |  |  | 0.16 |  |  |  | 0.009 |  |  |  |  | 0.002 |  |  | 0.0002 | 0.0035 | [9 empty] | 1.8 | 0.0 - 0.0 - 0.0 - 0.0 - 0.0 - 0.0 - 0.0 - 0.0 - 0.0 - 0.0 | 0.0 - 0.0 - 0.0 - 0.0 - 0.0 - 0.0 - 0.0 - 0.0 - 0.0 - 0.0 | 0.0 - 0.0 - 0.0 - 0.0 - 0.0 - 0.0 - 0.0 - 0.0 - 0.0 - 0.0 |  |  | 0.5 - 0.5 - 0.5 - 0.5 - 0.5 - 0.5 - 0.5 - 0.5 - 0.5 - 0.5 | [10 empty] | 1.780377 | 0.5313333 | 858.7973 | 18.64718 | 49.51245 | 12.10486 | 11.48495 | 875 | 1.340315 | 28328.161 | 3.774509 | 9.6 | 0.24
39 | 79.4898 | ГОСТ Р 53366-2009 | 74.18367 | 0.5 | 806373 | 8f4348 | ТУ 21 | 18ХМФБ | 870 | 870 | 880 | 0.24 | 70 |  |  | 700 | 700 | 687 | 687 | 671 | 4.77 | 24 | 24 | 73.02 | 5.51 | ЭСПК | 0.17 | 1.0 - 2.0 - 2.0 - 2.0 - 3.0 - 0.5 - 3.0 - 2.0 - 0.5 - 3.0 | [5 empty] | 0.54 | [6 empty] | 0.24 | [6 empty] | 0.006 | [5 empty] | 0.008 | [5 empty] | 1.03 |  |  |  |  | 0.12 |  |  |  | 0.17 |  |  |  | 0.029 |  |  |  | 0.07 |  |  |  | 0.005 |  |  |  | 0.04 |  |  |  | 0.16 |  |  |  | 0.009 |  |  |  |  | 0.002 |  |  | 0.0002 | 0.0035 | [9 empty] | 1.8 | 0.0 - 0.0 - 0.0 - 0.0 - 0.0 - 0.0 - 0.0 - 0.0 - 0.0 - 0.0 | 0.0 - 0.0 - 0.0 - 0.0 - 0.0 - 0.0 - 0.0 - 0.0 - 0.0 - 0.0 | 0.0 - 0.0 - 0.0 - 0.0 - 0.0 - 0.0 - 0.0 - 0.0 - 0.0 - 0.0 |  |  | 0.5 - 0.5 - 0.5 - 0.5 - 0.5 - 0.5 - 0.5 - 0.5 - 0.5 - 0.5 | [10 empty] | 1.780377 | 0.5313333 | 858.7973 | 18.64718 | 49.51245 | 12.10486 | 11.48495 | 875 | 1.340315 | 28328.161 | 3.774509 | 9.6 | 0.24
40 | 79.45578 | ГОСТ Р 53366-2009 | 73.5034 | 0.5 | 806375 | 8f4348 | ТУ 21 | 18ХМФБ | 870 | 870 | 880 | 0.24 | 70 |  |  | 700 | 700 | 687 | 687 | 671 | 3.0275 | 24 | 24 | 73.02 | 5.51 | ЭСПК | 0.17 | 1.0 - 2.0 - 2.0 - 2.0 - 3.0 - 0.5 - 3.0 - 2.0 - 0.5 - 3.0 | [5 empty] | 0.54 | [6 empty] | 0.24 | [6 empty] | 0.006 | [5 empty] | 0.008 | [5 empty] | 1.03 |  |  |  |  | 0.12 |  |  |  | 0.17 |  |  |  | 0.029 |  |  |  | 0.07 |  |  |  | 0.005 |  |  |  | 0.04 |  |  |  | 0.16 |  |  |  | 0.009 |  |  |  |  | 0.002 |  |  | 0.0002 | 0.0035 | [9 empty] | 1.8 | 0.0 - 0.0 - 0.0 - 0.0 - 0.0 - 0.0 - 0.0 - 0.0 - 0.0 - 0.0 | 0.0 - 0.0 - 0.0 - 0.0 - 0.0 - 0.0 - 0.0 - 0.0 - 0.0 - 0.0 | 0.0 - 0.0 - 0.0 - 0.0 - 0.0 - 0.0 - 0.0 - 0.0 - 0.0 - 0.0 |  |  | 0.5 - 0.5 - 0.5 - 0.5 - 0.5 - 0.5 - 0.5 - 0.5 - 0.5 - 0.5 | [10 empty] | 1.780377 | 0.5313333 | 858.7973 | 18.64718 | 49.51245 | 12.10486 | 11.48495 | 875 | 1.340315 | 28328.161 | 3.774509 | 9.6 | 0.24
41 | 80.35714 | ГОСТ Р 53366-2009 | 75.43367 | 0.5 | 806381 | 8f4348 | ТУ 21 | 18ХМФБ | 870 | 870 | 880 | 0.24 | 85 |  |  | 700 | 700 | 687 | 687 | 671 | 4.77 | 24 | 24 | 73.02 | 5.51 | ЭСПК | 0.17 | 1.0 - 2.0 - 2.0 - 2.0 - 3.0 - 0.5 - 3.0 - 2.0 - 0.5 - 3.0 | [5 empty] | 0.54 | [6 empty] | 0.24 | [6 empty] | 0.006 | [5 empty] | 0.008 | [5 empty] | 1.03 |  |  |  |  | 0.12 |  |  |  | 0.17 |  |  |  | 0.029 |  |  |  | 0.07 |  |  |  | 0.005 |  |  |  | 0.04 |  |  |  | 0.16 |  |  |  | 0.009 |  |  |  |  | 0.002 |  |  | 0.0002 | 0.0035 | [9 empty] | 1.8 | 0.0 - 0.0 - 0.0 - 0.0 - 0.0 - 0.0 - 0.0 - 0.0 - 0.0 - 0.0 | 0.0 - 0.0 - 0.0 - 0.0 - 0.0 - 0.0 - 0.0 - 0.0 - 0.0 - 0.0 | 0.0 - 0.0 - 0.0 - 0.0 - 0.0 - 0.0 - 0.0 - 0.0 - 0.0 - 0.0 |  |  | 0.5 - 0.5 - 0.5 - 0.5 - 0.5 - 0.5 - 0.5 - 0.5 - 0.5 - 0.5 | [10 empty] | 1.780377 | 0.5313333 | 858.7973 | 18.64718 | 49.51245 | 12.10486 | 11.48495 | 875 | 1.340315 | 28328.161 | 3.774509 | 9.6 | 0.24
42 | 79.5 | ГОСТ 633-80 Исполнение А | 72 | 0.2 | 806382 | 8f4348 | ТУ 21 | 18ХМФБ | 870 | 870 | 880 | 0.24 | 85 |  |  | 700 | 700 | 687 | 687 | 671 | 4.755 | 24 | 24 | 73.02 | 5.51 | ЭСПК | 0.17 | 1.0 - 2.0 - 2.0 - 2.0 - 3.0 - 0.5 - 3.0 - 2.0 - 0.5 - 3.0 | [5 empty] | 0.54 | [6 empty] | 0.24 | [6 empty] | 0.006 | [5 empty] | 0.008 | [5 empty] | 1.03 |  |  |  |  | 0.12 |  |  |  | 0.17 |  |  |  | 0.029 |  |  |  | 0.07 |  |  |  | 0.005 |  |  |  | 0.04 |  |  |  | 0.16 |  |  |  | 0.009 |  |  |  |  | 0.002 |  |  | 0.0002 | 0.0035 | [9 empty] | 1.8 | 0.0 - 0.0 - 0.0 - 0.0 - 0.0 - 0.0 - 0.0 - 0.0 - 0.0 - 0.0 | 0.0 - 0.0 - 0.0 - 0.0 - 0.0 - 0.0 - 0.0 - 0.0 - 0.0 - 0.0 | 0.0 - 0.0 - 0.0 - 0.0 - 0.0 - 0.0 - 0.0 - 0.0 - 0.0 - 0.0 |  |  | 0.5 - 0.5 - 0.5 - 0.5 - 0.5 - 0.5 - 0.5 - 0.5 - 0.5 - 0.5 | [10 empty] | 1.780377 | 0.5313333 | 858.7973 | 18.64718 | 49.51245 | 12.10486 | 11.48495 | 875 | 1.340315 | 28328.161 | 3.774509 | 9.6 | 0.24
43 | 79.97449 | ГОСТ Р 53366-2009 | 76.19898 | 0.5 | 806382 | 8f4348 | ТУ 21 | 18ХМФБ | 870 | 870 | 880 | 0.24 | 85 |  |  | 700 | 700 | 687 | 687 | 671 | 4.755 | 24 | 24 | 73.02 | 5.51 | ЭСПК | 0.17 | 1.0 - 2.0 - 2.0 - 2.0 - 3.0 - 0.5 - 3.0 - 2.0 - 0.5 - 3.0 | [5 empty] | 0.54 | [6 empty] | 0.24 | [6 empty] | 0.006 | [5 empty] | 0.008 | [5 empty] | 1.03 |  |  |  |  | 0.12 |  |  |  | 0.17 |  |  |  | 0.029 |  |  |  | 0.07 |  |  |  | 0.005 |  |  |  | 0.04 |  |  |  | 0.16 |  |  |  | 0.009 |  |  |  |  | 0.002 |  |  | 0.0002 | 0.0035 | [9 empty] | 1.8 | 0.0 - 0.0 - 0.0 - 0.0 - 0.0 - 0.0 - 0.0 - 0.0 - 0.0 - 0.0 | 0.0 - 0.0 - 0.0 - 0.0 - 0.0 - 0.0 - 0.0 - 0.0 - 0.0 - 0.0 | 0.0 - 0.0 - 0.0 - 0.0 - 0.0 - 0.0 - 0.0 - 0.0 - 0.0 - 0.0 |  |  | 0.5 - 0.5 - 0.5 - 0.5 - 0.5 - 0.5 - 0.5 - 0.5 - 0.5 - 0.5 | [10 empty] | 1.780377 | 0.5313333 | 858.7973 | 18.64718 | 49.51245 | 12.10486 | 11.48495 | 875 | 1.340315 | 28328.161 | 3.774509 | 9.6 | 0.24
44 | 80.81633 | ГОСТ Р 53366-2009 | 74.4898 | 0.5 | 806384 | 8f4348 | ТУ 21 | 18ХМФБ | 870 | 870 | 880 | 0.24 | 85 |  |  | 700 | 700 | 687 | 687 | 671 | 4.6375 | 24 | 24 | 73.02 | 5.51 | ЭСПК | 0.17 | 1.0 - 2.0 - 2.0 - 2.0 - 3.0 - 0.5 - 3.0 - 2.0 - 0.5 - 3.0 | [5 empty] | 0.54 | [6 empty] | 0.24 | [6 empty] | 0.006 | [5 empty] | 0.008 | [5 empty] | 1.03 |  |  |  |  | 0.12 |  |  |  | 0.17 |  |  |  | 0.029 |  |  |  | 0.07 |  |  |  | 0.005 |  |  |  | 0.04 |  |  |  | 0.16 |  |  |  | 0.009 |  |  |  |  | 0.002 |  |  | 0.0002 | 0.0035 | [9 empty] | 1.8 | 0.0 - 0.0 - 0.0 - 0.0 - 0.0 - 0.0 - 0.0 - 0.0 - 0.0 - 0.0 | 0.0 - 0.0 - 0.0 - 0.0 - 0.0 - 0.0 - 0.0 - 0.0 - 0.0 - 0.0 | 0.0 - 0.0 - 0.0 - 0.0 - 0.0 - 0.0 - 0.0 - 0.0 - 0.0 - 0.0 |  |  | 0.5 - 0.5 - 0.5 - 0.5 - 0.5 - 0.5 - 0.5 - 0.5 - 0.5 - 0.5 | [10 empty] | 1.780377 | 0.5313333 | 858.7973 | 18.64718 | 49.51245 | 12.10486 | 11.48495 | 875 | 1.340315 | 28328.161 | 3.774509 | 9.6 | 0.24
45 | 81.27551 | ГОСТ Р 53366-2009 | 75.30612 | 0.5 | 806387 | 8f4348 | ТУ 21 | 18ХМФБ | 870 | 870 | 880 | 0.24 | 85 |  |  | 700 | 700 | 687 | 687 | 671 | 4.51 | 24 | 24 | 73.02 | 5.51 | ЭСПК | 0.17 | 1.0 - 2.0 - 2.0 - 2.0 - 3.0 - 0.5 - 3.0 - 2.0 - 0.5 - 3.0 | [5 empty] | 0.54 | [6 empty] | 0.24 | [6 empty] | 0.006 | [5 empty] | 0.008 | [5 empty] | 1.03 |  |  |  |  | 0.12 |  |  |  | 0.17 |  |  |  | 0.029 |  |  |  | 0.07 |  |  |  | 0.005 |  |  |  | 0.04 |  |  |  | 0.16 |  |  |  | 0.009 |  |  |  |  | 0.002 |  |  | 0.0002 | 0.0035 | [9 empty] | 1.8 | 0.0 - 0.0 - 0.0 - 0.0 - 0.0 - 0.0 - 0.0 - 0.0 - 0.0 - 0.0 | 0.0 - 0.0 - 0.0 - 0.0 - 0.0 - 0.0 - 0.0 - 0.0 - 0.0 - 0.0 | 0.0 - 0.0 - 0.0 - 0.0 - 0.0 - 0.0 - 0.0 - 0.0 - 0.0 - 0.0 |  |  | 0.5 - 0.5 - 0.5 - 0.5 - 0.5 - 0.5 - 0.5 - 0.5 - 0.5 - 0.5 | [10 empty] | 1.780377 | 0.5313333 | 858.7973 | 18.64718 | 49.51245 | 12.10486 | 11.48495 | 875 | 1.340315 | 28328.161 | 3.774509 | 9.6 | 0.24
46 | 82.01531 | ГОСТ Р 53366-2009 | 76.32653 | 0.5 | 806366 | 8f4349 | ТУ 21 | 18ХМФБ | 870 | 870 | 880 | 0.24 | 55 |  |  | 700 | 700 | 687 | 687 | 671 | 4.595 | 24 | 24 | 73.02 | 5.51 | ЭСПК | 0.19 | 1.0 - 2.0 - 2.0 - 2.0 - 3.0 - 0.5 - 3.0 - 2.0 - 0.5 - 3.0 | [5 empty] | 0.55 | [6 empty] | 0.23 | [6 empty] | 0.007 | [5 empty] | 0.009 | [5 empty] | 0.95 |  |  |  |  | 0.13 |  |  |  | 0.19 |  |  |  | 0.033 |  |  |  | 0.08 |  |  |  | 0.009 |  |  |  | 0.043 |  |  |  | 0.15 |  |  |  | 0.01 |  |  |  |  | 0.002 |  |  | 0.0002 | 0.0035 | [9 empty] | 1.7 | 0.0 - 0.0 - 0.0 - 0.0 - 0.0 - 0.0 - 0.0 - 0.0 - 0.0 - 0.0 | 0.0 - 0.0 - 0.0 - 0.0 - 0.0 - 0.0 - 0.0 - 0.0 - 0.0 - 0.0 | 0.0 - 0.0 - 0.0 - 0.0 - 0.0 - 0.0 - 0.0 - 0.0 - 0.0 - 0.0 |  |  | 0.5 - 0.5 - 0.5 - 0.5 - 0.5 - 0.5 - 0.5 - 0.5 - 0.5 - 0.5 | [10 empty] | 1.904001 | 0.539 | 858.7973 | 18.64718 | 49.51287 | 12.11907328 | 11.47435 | 875 | 1.206632 | 28688.95 | 3.210741 | 9.6 | 0.24
47 | 81 | ГОСТ 633-80 Исполнение А | 76 | 0.2 | 806368 | 8f4349 | ТУ 21 | 18ХМФБ | 870 | 870 | 880 | 0.24 | 70 |  |  | 700 | 700 | 687 | 687 | 671 | 4.0425 | 24 | 24 | 73.02 | 5.51 | ЭСПК | 0.19 | 1.0 - 2.0 - 2.0 - 2.0 - 3.0 - 0.5 - 3.0 - 2.0 - 0.5 - 3.0 | [5 empty] | 0.55 | [6 empty] | 0.23 | [6 empty] | 0.007 | [5 empty] | 0.009 | [5 empty] | 0.95 |  |  |  |  | 0.13 |  |  |  | 0.19 |  |  |  | 0.033 |  |  |  | 0.08 |  |  |  | 0.009 |  |  |  | 0.043 |  |  |  | 0.15 |  |  |  | 0.01 |  |  |  |  | 0.002 |  |  | 0.0002 | 0.0035 | [9 empty] | 1.7 | 0.0 - 0.0 - 0.0 - 0.0 - 0.0 - 0.0 - 0.0 - 0.0 - 0.0 - 0.0 | 0.0 - 0.0 - 0.0 - 0.0 - 0.0 - 0.0 - 0.0 - 0.0 - 0.0 - 0.0 | 0.0 - 0.0 - 0.0 - 0.0 - 0.0 - 0.0 - 0.0 - 0.0 - 0.0 - 0.0 |  |  | 0.5 - 0.5 - 0.5 - 0.5 - 0.5 - 0.5 - 0.5 - 0.5 - 0.5 - 0.5 | [10 empty] | 1.904001 | 0.539 | 858.7973 | 18.64718 | 49.51287 | 12.11907328 | 11.47435 | 875 | 1.206632 | 28688.95 | 3.210741 | 9.6 | 0.24
48 | 80.9949 | ГОСТ Р 53366-2009 | 77.27041 | 0.5 | 806368 | 8f4349 | ТУ 21 | 18ХМФБ | 870 | 870 | 880 | 0.24 | 70 |  |  | 700 | 700 | 687 | 687 | 671 | 4.0425 | 24 | 24 | 73.02 | 5.51 | ЭСПК | 0.19 | 1.0 - 2.0 - 2.0 - 2.0 - 3.0 - 0.5 - 3.0 - 2.0 - 0.5 - 3.0 | [5 empty] | 0.55 | [6 empty] | 0.23 | [6 empty] | 0.007 | [5 empty] | 0.009 | [5 empty] | 0.95 |  |  |  |  | 0.13 |  |  |  | 0.19 |  |  |  | 0.033 |  |  |  | 0.08 |  |  |  | 0.009 |  |  |  | 0.043 |  |  |  | 0.15 |  |  |  | 0.01 |  |  |  |  | 0.002 |  |  | 0.0002 | 0.0035 | [9 empty] | 1.7 | 0.0 - 0.0 - 0.0 - 0.0 - 0.0 - 0.0 - 0.0 - 0.0 - 0.0 - 0.0 | 0.0 - 0.0 - 0.0 - 0.0 - 0.0 - 0.0 - 0.0 - 0.0 - 0.0 - 0.0 | 0.0 - 0.0 - 0.0 - 0.0 - 0.0 - 0.0 - 0.0 - 0.0 - 0.0 - 0.0 |  |  | 0.5 - 0.5 - 0.5 - 0.5 - 0.5 - 0.5 - 0.5 - 0.5 - 0.5 - 0.5 | [10 empty] | 1.904001 | 0.539 | 858.7973 | 18.64718 | 49.51287 | 12.11907328 | 11.47435 | 875 | 1.206632 | 28688.95 | 3.210741 | 9.6 | 0.24
49 | 79.61735 | ГОСТ Р 53366-2009 | 74.69388 | 0.5 | 806371 | 8f4349 | ТУ 21 | 18ХМФБ | 870 | 870 | 880 | 0.24 | 73 |  |  | 700 | 700 | 687 | 687 | 671 | 3.442 | 24 | 24 | 73.02 | 5.51 | ЭСПК | 0.19 | 1.0 - 2.0 - 2.0 - 2.0 - 3.0 - 0.5 - 3.0 - 2.0 - 0.5 - 3.0 | [5 empty] | 0.55 | [6 empty] | 0.23 | [6 empty] | 0.007 | [5 empty] | 0.009 | [5 empty] | 0.95 |  |  |  |  | 0.13 |  |  |  | 0.19 |  |  |  | 0.033 |  |  |  | 0.08 |  |  |  | 0.009 |  |  |  | 0.043 |  |  |  | 0.15 |  |  |  | 0.01 |  |  |  |  | 0.002 |  |  | 0.0002 | 0.0035 | [9 empty] | 1.7 | 0.0 - 0.0 - 0.0 - 0.0 - 0.0 - 0.0 - 0.0 - 0.0 - 0.0 - 0.0 | 0.0 - 0.0 - 0.0 - 0.0 - 0.0 - 0.0 - 0.0 - 0.0 - 0.0 - 0.0 | 0.0 - 0.0 - 0.0 - 0.0 - 0.0 - 0.0 - 0.0 - 0.0 - 0.0 - 0.0 |  |  | 0.5 - 0.5 - 0.5 - 0.5 - 0.5 - 0.5 - 0.5 - 0.5 - 0.5 - 0.5 | [10 empty] | 1.904001 | 0.539 | 858.7973 | 18.64718 | 49.51287 | 12.11907328 | 11.47435 | 875 | 1.206632 | 28688.95 | 3.210741 | 9.6 | 0.24
50 | 80.2551 | ГОСТ Р 53366-2009 | 75.30612 | 0.5 | 806374 | 8f4349 | ТУ 21 | 18ХМФБ | 870 | 870 | 880 | 0.24 | 73.75 |  |  | 700 | 700 | 687 | 687 | 671 | 3.095 | 24 | 24 | 73.02 | 5.51 | ЭСПК | 0.19 | 1.0 - 2.0 - 2.0 - 2.0 - 3.0 - 0.5 - 3.0 - 2.0 - 0.5 - 3.0 | [5 empty] | 0.55 | [6 empty] | 0.23 | [6 empty] | 0.007 | [5 empty] | 0.009 | [5 empty] | 0.95 |  |  |  |  | 0.13 |  |  |  | 0.19 |  |  |  | 0.033 |  |  |  | 0.08 |  |  |  | 0.009 |  |  |  | 0.043 |  |  |  | 0.15 |  |  |  | 0.01 |  |  |  |  | 0.002 |  |  | 0.0002 | 0.0035 | [9 empty] | 1.7 | 0.0 - 0.0 - 0.0 - 0.0 - 0.0 - 0.0 - 0.0 - 0.0 - 0.0 - 0.0 | 0.0 - 0.0 - 0.0 - 0.0 - 0.0 - 0.0 - 0.0 - 0.0 - 0.0 - 0.0 | 0.0 - 0.0 - 0.0 - 0.0 - 0.0 - 0.0 - 0.0 - 0.0 - 0.0 - 0.0 |  |  | 0.5 - 0.5 - 0.5 - 0.5 - 0.5 - 0.5 - 0.5 - 0.5 - 0.5 - 0.5 | [10 empty] | 1.904001 | 0.539 | 858.7973 | 18.64718 | 49.51287 | 12.11907328 | 11.47435 | 875 | 1.206632 | 28688.95 | 3.210741 | 9.6 | 0.24
51 | 80.59524 | ГОСТ Р 53366-2009 | 76.2415 | 0.5 | 806379 | 8f4349 | ТУ 21 | 18ХМФБ | 870 | 870 | 880 | 0.24 | 85 |  |  | 700 | 700 | 687 | 687 | 671 | 4.76 | 24 | 24 | 73.02 | 5.51 | ЭСПК | 0.19 | 1.0 - 2.0 - 2.0 - 2.0 - 3.0 - 0.5 - 3.0 - 2.0 - 0.5 - 3.0 | [5 empty] | 0.55 | [6 empty] | 0.23 | [6 empty] | 0.007 | [5 empty] | 0.009 | [5 empty] | 0.95 |  |  |  |  | 0.13 |  |  |  | 0.19 |  |  |  | 0.033 |  |  |  | 0.08 |  |  |  | 0.009 |  |  |  | 0.043 |  |  |  | 0.15 |  |  |  | 0.01 |  |  |  |  | 0.002 |  |  | 0.0002 | 0.0035 | [9 empty] | 1.7 | 0.0 - 0.0 - 0.0 - 0.0 - 0.0 - 0.0 - 0.0 - 0.0 - 0.0 - 0.0 | 0.0 - 0.0 - 0.0 - 0.0 - 0.0 - 0.0 - 0.0 - 0.0 - 0.0 - 0.0 | 0.0 - 0.0 - 0.0 - 0.0 - 0.0 - 0.0 - 0.0 - 0.0 - 0.0 - 0.0 |  |  | 0.5 - 0.5 - 0.5 - 0.5 - 0.5 - 0.5 - 0.5 - 0.5 - 0.5 - 0.5 | [10 empty] | 1.904001 | 0.539 | 858.7973 | 18.64718 | 49.51287 | 12.11907328 | 11.47435 | 875 | 1.206632 | 28688.95 | 3.210741 | 9.6 | 0.24
52 | 79 | ГОСТ 633-80 Исполнение А | 56 | 0.2 | 806363 | 8f4350 | ТУ 21 | 18ХМФБ | 870 | 870 | 880 | 0.24 | 50 |  |  | 700 | 700 | 687 | 687 | 671 | 4.43 | 24 | 24 | 73.02 | 5.51 | ЭСПК | 0.17 | 1.0 - 2.0 - 2.0 - 2.0 - 3.0 - 0.5 - 3.0 - 2.0 - 0.5 - 3.0 | [5 empty] | 0.53 | [6 empty] | 0.26 | [6 empty] | 0.006 | [5 empty] | 0.007 | [5 empty] | 0.92 |  |  |  |  | 0.13 |  |  |  | 0.19 |  |  |  | 0.033 |  |  |  | 0.08 |  |  |  | 0.007 |  |  |  | 0.04 |  |  |  | 0.15 |  |  |  | 0.008 |  |  |  |  | 0.003 |  |  | 0.0002 | 0.0035 | [9 empty] | 1.7 | 0.0 - 0.0 - 0.0 - 0.0 - 0.0 - 0.0 - 0.0 - 0.0 - 0.0 - 0.0 | 0.0 - 0.0 - 0.0 - 0.0 - 0.0 - 0.0 - 0.0 - 0.0 - 0.0 - 0.0 | 0.0 - 0.0 - 0.0 - 0.0 - 0.0 - 0.0 - 0.0 - 0.0 - 0.0 - 0.0 |  |  | 0.5 - 0.5 - 0.5 - 0.5 - 0.5 - 0.5 - 0.5 - 0.5 - 0.5 - 0.5 | [10 empty] | 1.657627 | 0.5096667 | 858.7973 | 18.64718 | 49.51305 | 12.21100768 | 11.56628 | 875 | 1.627117 | 32617.394 | 3.23437 | 9.6 | 0.24
53 | 81.45408 | ГОСТ Р 53366-2009 | 75.58673 | 0.5 | 806363 | 8f4350 | ТУ 21 | 18ХМФБ | 870 | 870 | 880 | 0.24 | 50 |  |  | 700 | 700 | 687 | 687 | 671 | 4.43 | 24 | 24 | 73.02 | 5.51 | ЭСПК | 0.17 | 1.0 - 2.0 - 2.0 - 2.0 - 3.0 - 0.5 - 3.0 - 2.0 - 0.5 - 3.0 | [5 empty] | 0.53 | [6 empty] | 0.26 | [6 empty] | 0.006 | [5 empty] | 0.007 | [5 empty] | 0.92 |  |  |  |  | 0.13 |  |  |  | 0.19 |  |  |  | 0.033 |  |  |  | 0.08 |  |  |  | 0.007 |  |  |  | 0.04 |  |  |  | 0.15 |  |  |  | 0.008 |  |  |  |  | 0.003 |  |  | 0.0002 | 0.0035 | [9 empty] | 1.7 | 0.0 - 0.0 - 0.0 - 0.0 - 0.0 - 0.0 - 0.0 - 0.0 - 0.0 - 0.0 | 0.0 - 0.0 - 0.0 - 0.0 - 0.0 - 0.0 - 0.0 - 0.0 - 0.0 - 0.0 | 0.0 - 0.0 - 0.0 - 0.0 - 0.0 - 0.0 - 0.0 - 0.0 - 0.0 - 0.0 |  |  | 0.5 - 0.5 - 0.5 - 0.5 - 0.5 - 0.5 - 0.5 - 0.5 - 0.5 - 0.5 | [10 empty] | 1.657627 | 0.5096667 | 858.7973 | 18.64718 | 49.51305 | 12.21100768 | 11.56628 | 875 | 1.627117 | 32617.394 | 3.23437 | 9.6 | 0.24
54 | 79.41327 | ГОСТ Р 53366-2009 | 73.16327 | 0.5 | 806364 | 8f4350 | ТУ 21 | 18ХМФБ | 870 | 870 | 880 | 0.24 | 50 |  |  | 700 | 700 | 687 | 687 | 671 | 4.7125 | 24 | 24 | 73.02 | 5.51 | ЭСПК | 0.17 | 1.0 - 2.0 - 2.0 - 2.0 - 3.0 - 0.5 - 3.0 - 2.0 - 0.5 - 3.0 | [5 empty] | 0.53 | [6 empty] | 0.26 | [6 empty] | 0.006 | [5 empty] | 0.007 | [5 empty] | 0.92 |  |  |  |  | 0.13 |  |  |  | 0.19 |  |  |  | 0.033 |  |  |  | 0.08 |  |  |  | 0.007 |  |  |  | 0.04 |  |  |  | 0.15 |  |  |  | 0.008 |  |  |  |  | 0.003 |  |  | 0.0002 | 0.0035 | [9 empty] | 1.7 | 0.0 - 0.0 - 0.0 - 0.0 - 0.0 - 0.0 - 0.0 - 0.0 - 0.0 - 0.0 | 0.0 - 0.0 - 0.0 - 0.0 - 0.0 - 0.0 - 0.0 - 0.0 - 0.0 - 0.0 | 0.0 - 0.0 - 0.0 - 0.0 - 0.0 - 0.0 - 0.0 - 0.0 - 0.0 - 0.0 |  |  | 0.5 - 0.5 - 0.5 - 0.5 - 0.5 - 0.5 - 0.5 - 0.5 - 0.5 - 0.5 | [10 empty] | 1.657627 | 0.5096667 | 858.7973 | 18.64718 | 49.51305 | 12.21100768 | 11.56628 | 875 | 1.627117 | 32617.394 | 3.23437 | 9.6 | 0.24
55 | 79.20918 | ГОСТ Р 53366-2009 | 73.2398 | 0.5 | 806365 | 8f4350 | ТУ 21 | 18ХМФБ | 870 | 870 | 880 | 0.24 | 50 |  |  | 700 | 700 | 687 | 687 | 671 | 4.68 | 24 | 24 | 73.02 | 5.51 | ЭСПК | 0.17 | 1.0 - 2.0 - 2.0 - 2.0 - 3.0 - 0.5 - 3.0 - 2.0 - 0.5 - 3.0 | [5 empty] | 0.53 | [6 empty] | 0.26 | [6 empty] | 0.006 | [5 empty] | 0.007 | [5 empty] | 0.92 |  |  |  |  | 0.13 |  |  |  | 0.19 |  |  |  | 0.033 |  |  |  | 0.08 |  |  |  | 0.007 |  |  |  | 0.04 |  |  |  | 0.15 |  |  |  | 0.008 |  |  |  |  | 0.003 |  |  | 0.0002 | 0.0035 | [9 empty] | 1.7 | 0.0 - 0.0 - 0.0 - 0.0 - 0.0 - 0.0 - 0.0 - 0.0 - 0.0 - 0.0 | 0.0 - 0.0 - 0.0 - 0.0 - 0.0 - 0.0 - 0.0 - 0.0 - 0.0 - 0.0 | 0.0 - 0.0 - 0.0 - 0.0 - 0.0 - 0.0 - 0.0 - 0.0 - 0.0 - 0.0 |  |  | 0.5 - 0.5 - 0.5 - 0.5 - 0.5 - 0.5 - 0.5 - 0.5 - 0.5 - 0.5 | [10 empty] | 1.657627 | 0.5096667 | 858.7973 | 18.64718 | 49.51305 | 12.21100768 | 11.56628 | 875 | 1.627117 | 32617.394 | 3.23437 | 9.6 | 0.24
56 | 81.14796 | ГОСТ Р 53366-2009 | 75.5102 | 0.5 | 806369 | 8f4350 | ТУ 21 | 18ХМФБ | 870 | 870 | 880 | 0.24 | 70 |  |  | 700 | 700 | 687 | 687 | 671 | 4.1675 | 24 | 24 | 73.02 | 5.51 | ЭСПК | 0.17 | 1.0 - 2.0 - 2.0 - 2.0 - 3.0 - 0.5 - 3.0 - 2.0 - 0.5 - 3.0 | [5 empty] | 0.53 | [6 empty] | 0.26 | [6 empty] | 0.006 | [5 empty] | 0.007 | [5 empty] | 0.92 |  |  |  |  | 0.13 |  |  |  | 0.19 |  |  |  | 0.033 |  |  |  | 0.08 |  |  |  | 0.007 |  |  |  | 0.04 |  |  |  | 0.15 |  |  |  | 0.008 |  |  |  |  | 0.003 |  |  | 0.0002 | 0.0035 | [9 empty] | 1.7 | 0.0 - 0.0 - 0.0 - 0.0 - 0.0 - 0.0 - 0.0 - 0.0 - 0.0 - 0.0 | 0.0 - 0.0 - 0.0 - 0.0 - 0.0 - 0.0 - 0.0 - 0.0 - 0.0 - 0.0 | 0.0 - 0.0 - 0.0 - 0.0 - 0.0 - 0.0 - 0.0 - 0.0 - 0.0 - 0.0 |  |  | 0.5 - 0.5 - 0.5 - 0.5 - 0.5 - 0.5 - 0.5 - 0.5 - 0.5 - 0.5 | [10 empty] | 1.657627 | 0.5096667 | 858.7973 | 18.64718 | 49.51305 | 12.21100768 | 11.56628 | 875 | 1.627117 | 32617.394 | 3.23437 | 9.6 | 0.24
57 | 80.28061 | ГОСТ Р 53366-2009 | 75.07653 | 0.5 | 806370 | 8f4350 | ТУ 21 | 18ХМФБ | 870 | 870 | 880 | 0.24 | 73.75 |  |  | 700 | 700 | 687 | 687 | 671 | 4.59 | 24 | 24 | 73.02 | 5.51 | ЭСПК | 0.17 | 1.0 - 2.0 - 2.0 - 2.0 - 3.0 - 0.5 - 3.0 - 2.0 - 0.5 - 3.0 | [5 empty] | 0.53 | [6 empty] | 0.26 | [6 empty] | 0.006 | [5 empty] | 0.007 | [5 empty] | 0.92 |  |  |  |  | 0.13 |  |  |  | 0.19 |  |  |  | 0.033 |  |  |  | 0.08 |  |  |  | 0.007 |  |  |  | 0.04 |  |  |  | 0.15 |  |  |  | 0.008 |  |  |  |  | 0.003 |  |  | 0.0002 | 0.0035 | [9 empty] | 1.7 | 0.0 - 0.0 - 0.0 - 0.0 - 0.0 - 0.0 - 0.0 - 0.0 - 0.0 - 0.0 | 0.0 - 0.0 - 0.0 - 0.0 - 0.0 - 0.0 - 0.0 - 0.0 - 0.0 - 0.0 | 0.0 - 0.0 - 0.0 - 0.0 - 0.0 - 0.0 - 0.0 - 0.0 - 0.0 - 0.0 |  |  | 0.5 - 0.5 - 0.5 - 0.5 - 0.5 - 0.5 - 0.5 - 0.5 - 0.5 - 0.5 | [10 empty] | 1.657627 | 0.5096667 | 858.7973 | 18.64718 | 49.51305 | 12.21100768 | 11.56628 | 875 | 1.627117 | 32617.394 | 3.23437 | 9.6 | 0.24
58 | 79.4898 | ГОСТ Р 53366-2009 | 74.23469 | 0.5 | 806372 | 8f4350 | ТУ 21 | 18ХМФБ | 870 | 870 | 880 | 0.24 | 70 |  |  | 700 | 700 | 687 | 687 | 671 | 3.25 | 24 | 24 | 73.02 | 5.51 | ЭСПК | 0.17 | 1.0 - 2.0 - 2.0 - 2.0 - 3.0 - 0.5 - 3.0 - 2.0 - 0.5 - 3.0 | [5 empty] | 0.53 | [6 empty] | 0.26 | [6 empty] | 0.006 | [5 empty] | 0.007 | [5 empty] | 0.92 |  |  |  |  | 0.13 |  |  |  | 0.19 |  |  |  | 0.033 |  |  |  | 0.08 |  |  |  | 0.007 |  |  |  | 0.04 |  |  |  | 0.15 |  |  |  | 0.008 |  |  |  |  | 0.003 |  |  | 0.0002 | 0.0035 | [9 empty] | 1.7 | 0.0 - 0.0 - 0.0 - 0.0 - 0.0 - 0.0 - 0.0 - 0.0 - 0.0 - 0.0 | 0.0 - 0.0 - 0.0 - 0.0 - 0.0 - 0.0 - 0.0 - 0.0 - 0.0 - 0.0 | 0.0 - 0.0 - 0.0 - 0.0 - 0.0 - 0.0 - 0.0 - 0.0 - 0.0 - 0.0 |  |  | 0.5 - 0.5 - 0.5 - 0.5 - 0.5 - 0.5 - 0.5 - 0.5 - 0.5 - 0.5 | [10 empty] | 1.657627 | 0.5096667 | 858.7973 | 18.64718 | 49.51305 | 12.21100768 | 11.56628 | 875 | 1.627117 | 32617.394 | 3.23437 | 9.6 | 0.24
59 | 80.20408 | ГОСТ Р 53366-2009 | 75.40816 | 0.5 | 806389 | 8f4350 | ТУ 21 | 18ХМФБ | 870 | 870 | 880 | 0.24 | 85 |  |  | 700 | 700 | 687 | 687 | 671 | 2.34 | 24 | 24 | 73.02 | 5.51 | ЭСПК | 0.17 | 1.0 - 2.0 - 2.0 - 2.0 - 3.0 - 0.5 - 3.0 - 2.0 - 0.5 - 3.0 | [5 empty] | 0.53 | [6 empty] | 0.26 | [6 empty] | 0.006 | [5 empty] | 0.007 | [5 empty] | 0.92 |  |  |  |  | 0.13 |  |  |  | 0.19 |  |  |  | 0.033 |  |  |  | 0.08 |  |  |  | 0.007 |  |  |  | 0.04 |  |  |  | 0.15 |  |  |  | 0.008 |  |  |  |  | 0.003 |  |  | 0.0002 | 0.0035 | [9 empty] | 1.7 | 0.0 - 0.0 - 0.0 - 0.0 - 0.0 - 0.0 - 0.0 - 0.0 - 0.0 - 0.0 | 0.0 - 0.0 - 0.0 - 0.0 - 0.0 - 0.0 - 0.0 - 0.0 - 0.0 - 0.0 | 0.0 - 0.0 - 0.0 - 0.0 - 0.0 - 0.0 - 0.0 - 0.0 - 0.0 - 0.0 |  |  | 0.5 - 0.5 - 0.5 - 0.5 - 0.5 - 0.5 - 0.5 - 0.5 - 0.5 - 0.5 | [10 empty] | 1.657627 | 0.5096667 | 858.7973 | 18.64718 | 49.51305 | 12.21100768 | 11.56628 | 875 | 1.627117 | 32617.394 | 3.23437 | 9.6 | 0.24
60 | 82.33333 | ГОСТ 633-80 Исполнение А | 65.16667 | 0.2 | 806332 | 8f4365 | ТУ 3 | 30Г2 | 850 | 850 | 860 | 0.24 | 95 |  |  | 580 | 580 | 574 | 574 | 563 | 4.3 | 24 | 24 | 88.9 | 6.5 | ЭСПК | 0.29 | [6 empty] | 1.29 | [6 empty] | 0.29 | [6 empty] | 0.01 | [5 empty] | 0.008 | [5 empty] | 0.13 |  |  |  |  | 0.11 |  |  |  | 0.19 |  |  |  | 0.03 |  |  |  | 0.004 |  |  |  | 0.01 |  |  |  | 0.003 |  |  |  | 0.02 |  |  |  | 0.01 | [10 empty] | 0.51 | [24 empty] | 1.563423 | 0.5558 | 839.52 | 16.47254 | 49.5121 | 10.2209723 | 9.818078 | 855 | -4.910365 | -43161.604 | 13.92606 | 9.6 | 0.24
61 | 85.61224 | ГОСТ Р 53366-2009 | 76.83673 | 0.5 | 806340 | 8f4367 | ТУ 21 | 30Г2 | 850 | 850 | 860 | 0.24 | 95 |  |  | 590 | 590 | 583 | 583 | 571 | 4.38005 | 24 | 24 | 88.9 | 6.45 | ЭСПК | 0.31 | [6 empty] | 1.39 | [6 empty] | 0.31 | [6 empty] | 0.012 | [5 empty] | 0.003 | [5 empty] | 0.12 |  |  |  |  | 0.11 |  |  |  | 0.2 |  |  |  | 0.04 |  |  |  | 0.004 |  |  |  | 0.01 |  |  |  | 0.004 |  |  |  | 0.01 |  |  |  | 0.009 | [10 empty] | 0.54 | [24 empty] | 1.77206 | 0.5891333 | 839.52 | 16.64183 | 49.51206 | 10.06428408 | 9.657249 | 855 | -4.237994 | -35330.391 | 11.98027 | 9.6 | 0.24
62 | 82.5 | ГОСТ Р 53366-2009 | 73.72449 | 0.5 | 806344 | 8f4367 | ТУ 21 | 30Г2 | 850 | 850 | 860 | 0.24 | 95 |  |  | 590 | 590 | 583 | 583 | 571 | 4.225 | 24 | 24 | 88.9 | 6.45 | ЭСПК | 0.31 | [6 empty] | 1.39 | [6 empty] | 0.31 | [6 empty] | 0.012 | [5 empty] | 0.003 | [5 empty] | 0.12 |  |  |  |  | 0.11 |  |  |  | 0.2 |  |  |  | 0.04 |  |  |  | 0.004 |  |  |  | 0.01 |  |  |  | 0.004 |  |  |  | 0.01 |  |  |  | 0.009 | [10 empty] | 0.54 | [24 empty] | 1.77206 | 0.5891333 | 839.52 | 16.64183 | 49.51206 | 10.06428408 | 9.657249 | 855 | -4.237994 | -35330.391 | 11.98027 | 9.6 | 0.24
63 | 87.95918 | ГОСТ Р 53366-2009 | 78.36735 | 0.5 | 806345 | 8f4367 | ТУ 21 | 30Г2 | 850 | 850 | 860 | 0.24 | 95 |  |  | 590 | 590 | 583 | 583 | 571 | 4.5 | 24 | 24 | 88.9 | 6.45 | ЭСПК | 0.31 | [6 empty] | 1.39 | [6 empty] | 0.31 | [6 empty] | 0.012 | [5 empty] | 0.003 | [5 empty] | 0.12 |  |  |  |  | 0.11 |  |  |  | 0.2 |  |  |  | 0.04 |  |  |  | 0.004 |  |  |  | 0.01 |  |  |  | 0.004 |  |  |  | 0.01 |  |  |  | 0.009 | [10 empty] | 0.54 | [24 empty] | 1.77206 | 0.5891333 | 839.52 | 16.64183 | 49.51206 | 10.06428408 | 9.657249 | 855 | -4.237994 | -35330.391 | 11.98027 | 9.6 | 0.24
64 | 81.83333 | ГОСТ 633-80 Исполнение А | 63.5 | 0.2 | 806334 | 8f4371 | ТУ 3 | 30Г2 | 850 | 850 | 860 | 0.24 | 95 |  |  | 580 | 580 | 574 | 574 | 563 | 2.05 | 24 | 24 | 88.9 | 6.5 | ЭСПК | 0.29 | [6 empty] | 1.3 | [6 empty] | 0.29 | [6 empty] | 0.008 | [5 empty] | 0.004 | [5 empty] | 0.09 |  |  |  |  | 0.2 |  |  |  | 0.19 |  |  |  | 0.03 |  |  |  | 0.004 |  |  |  | 0.01 |  |  |  | 0.004 |  |  |  | 0.02 |  |  |  | 0.01 | [10 empty] | 0.51 | [24 empty] | 1.51781 | 0.5554667 | 839.52 | 16.47254 | 49.51216 | 10.2261335 | 9.823239 | 855 | -4.91746 | -42851 | 13.445 | 9.6 | 0.24
65 | 88.57143 | ГОСТ Р 53366-2009 | 79.59184 | 0.5 | 806335 | 8f4441 | ТУ 21 | 30Г2 | 850 | 850 | 860 | 0.24 | 95 |  |  | 590 | 590 | 583 | 583 | 571 | 4.066667 | 24 | 24 | 88.9 | 6.45 | ЭСПК | 0.29 | [6 empty] | 1.26 | [6 empty] | 0.29 | [6 empty] | 0.015 | [5 empty] | 0.013 | [5 empty] | 0.13 |  |  |  |  | 0.11 |  |  |  | 0.2 |  |  |  | 0.04 |  |  |  | 0.003 |  |  |  | 0.01 |  |  |  | 0.003 |  |  |  | 0.02 |  |  |  | 0.011 | [10 empty] | 0.5 | [24 empty] | 1.522172 | 0.5512667 | 839.52 | 16.64183 | 49.51249 | 10.3670082 | 9.962188 | 855 | -5.206861 | -45721.864 | 13.60269 | 9.6 | 0.24
66 | 80 | ГОСТ 633-80 Исполнение А | 70 | 0.2 | 806338 | 8f4441 | ТУ 21 | 30Г2 | 850 | 850 | 860 | 0.24 | 95 |  |  | 590 | 590 | 583 | 583 | 571 | 4.393333 | 24 | 24 | 88.9 | 6.45 | ЭСПК | 0.29 | [6 empty] | 1.26 | [6 empty] | 0.29 | [6 empty] | 0.015 | [5 empty] | 0.013 | [5 empty] | 0.13 |  |  |  |  | 0.11 |  |  |  | 0.2 |  |  |  | 0.04 |  |  |  | 0.003 |  |  |  | 0.01 |  |  |  | 0.003 |  |  |  | 0.02 |  |  |  | 0.011 | [10 empty] | 0.5 | [24 empty] | 1.522172 | 0.5512667 | 839.52 | 16.64183 | 49.51249 | 10.3670082 | 9.962188 | 855 | -5.206861 | -45721.864 | 13.60269 | 9.6 | 0.24
67 | 83.26531 | ГОСТ Р 53366-2009 | 73.0102 | 0.5 | 806338 | 8f4441 | ТУ 21 | 30Г2 | 850 | 850 | 860 | 0.24 | 95 |  |  | 590 | 590 | 583 | 583 | 571 | 4.393333 | 24 | 24 | 88.9 | 6.45 | ЭСПК | 0.29 | [6 empty] | 1.26 | [6 empty] | 0.29 | [6 empty] | 0.015 | [5 empty] | 0.013 | [5 empty] | 0.13 |  |  |  |  | 0.11 |  |  |  | 0.2 |  |  |  | 0.04 |  |  |  | 0.003 |  |  |  | 0.01 |  |  |  | 0.003 |  |  |  | 0.02 |  |  |  | 0.011 | [10 empty] | 0.5 | [24 empty] | 1.522172 | 0.5512667 | 839.52 | 16.64183 | 49.51249 | 10.3670082 | 9.962188 | 855 | -5.206861 | -45721.864 | 13.60269 | 9.6 | 0.24
68 | 83.75 | ГОСТ Р 53366-2009 | 76.58163 | 0.5 | 806341 | 8f4441 | ТУ 21 | 30Г2 | 850 | 850 | 860 | 0.24 | 95 |  |  | 590 | 590 | 583 | 583 | 571 | 4.361667 | 24 | 24 | 88.9 | 6.45 | ЭСПК | 0.29 | [6 empty] | 1.26 | [6 empty] | 0.29 | [6 empty] | 0.015 | [5 empty] | 0.013 | [5 empty] | 0.13 |  |  |  |  | 0.11 |  |  |  | 0.2 |  |  |  | 0.04 |  |  |  | 0.003 |  |  |  | 0.01 |  |  |  | 0.003 |  |  |  | 0.02 |  |  |  | 0.011 | [10 empty] | 0.5 | [24 empty] | 1.522172 | 0.5512667 | 839.52 | 16.64183 | 49.51249 | 10.3670082 | 9.962188 | 855 | -5.206861 | -45721.864 | 13.60269 | 9.6 | 0.24
69 | 87.80612 | ГОСТ Р 53366-2009 | 78.06122 | 0.5 | 806343 | 8f4441 | ТУ 21 | 30Г2 | 850 | 850 | 860 | 0.24 | 95 |  |  | 590 | 590 | 583 | 583 | 571 | 4.381667 | 24 | 24 | 88.9 | 6.45 | ЭСПК | 0.29 | [6 empty] | 1.26 | [6 empty] | 0.29 | [6 empty] | 0.015 | [5 empty] | 0.013 | [5 empty] | 0.13 |  |  |  |  | 0.11 |  |  |  | 0.2 |  |  |  | 0.04 |  |  |  | 0.003 |  |  |  | 0.01 |  |  |  | 0.003 |  |  |  | 0.02 |  |  |  | 0.011 | [10 empty] | 0.5 | [24 empty] | 1.522172 | 0.5512667 | 839.52 | 16.64183 | 49.51249 | 10.3670082 | 9.962188 | 855 | -5.206861 | -45721.864 | 13.60269 | 9.6 | 0.24
70 | 83.87755 | ГОСТ Р 53366-2009 | 72.85714 | 0.5 | 806346 | 8f4441 | ТУ 21 | 30Г2 | 850 | 850 | 860 | 0.24 | 95 |  |  | 590 | 590 | 583 | 583 | 571 | 2.77 | 24 | 24 | 88.9 | 6.45 | ЭСПК | 0.29 | [6 empty] | 1.26 | [6 empty] | 0.29 | [6 empty] | 0.015 | [5 empty] | 0.013 | [5 empty] | 0.13 |  |  |  |  | 0.11 |  |  |  | 0.2 |  |  |  | 0.04 |  |  |  | 0.003 |  |  |  | 0.01 |  |  |  | 0.003 |  |  |  | 0.02 |  |  |  | 0.011 | [10 empty] | 0.5 | [24 empty] | 1.522172 | 0.5512667 | 839.52 | 16.64183 | 49.51249 | 10.3670082 | 9.962188 | 855 | -5.206861 | -45721.864 | 13.60269 | 9.6 | 0.24
71 | 86.17347 | ГОСТ Р 53366-2009 | 77.55102 | 0.5 | 806336 | 8f4443 | ТУ 21 | 30Г2 | 850 | 850 | 860 | 0.24 | 95 |  |  | 590 | 590 | 583 | 583 | 571 | 4.461667 | 24 | 24 | 88.9 | 6.45 | ЭСПК | 0.28 | [6 empty] | 1.28 | [6 empty] | 0.25 | [6 empty] | 0.012 | [5 empty] | 0.006 | [5 empty] | 0.16 |  |  |  |  | 0.13 |  |  |  | 0.2 |  |  |  | 0.04 |  |  |  | 0.002 |  |  |  | 0.01 |  |  |  | 0.003 |  |  |  | 0.05 |  |  |  | 0.011 | [10 empty] | 0.49 | [24 empty] | 1.676353 | 0.5577333 | 839.52 | 16.64183 | 49.51141 | 10.36874628 | 9.966142 | 855 | -5.236101 | -46043.045 | 13.54749 | 9.6 | 0.24
72 | 83.87755 | ГОСТ Р 53366-2009 | 74.13265 | 0.5 | 806337 | 8f4443 | ТУ 21 | 30Г2 | 850 | 850 | 860 | 0.24 | 95 |  |  | 590 | 590 | 583 | 583 | 571 | 4.331667 | 24 | 24 | 88.9 | 6.45 | ЭСПК | 0.28 | [6 empty] | 1.28 | [6 empty] | 0.25 | [6 empty] | 0.012 | [5 empty] | 0.006 | [5 empty] | 0.16 |  |  |  |  | 0.13 |  |  |  | 0.2 |  |  |  | 0.04 |  |  |  | 0.002 |  |  |  | 0.01 |  |  |  | 0.003 |  |  |  | 0.05 |  |  |  | 0.011 | [10 empty] | 0.49 | [24 empty] | 1.676353 | 0.5577333 | 839.52 | 16.64183 | 49.51141 | 10.36874628 | 9.966142 | 855 | -5.236101 | -46043.045 | 13.54749 | 9.6 | 0.24
73 | 86.63265 | ГОСТ Р 53366-2009 | 77.7551 | 0.5 | 806339 | 8f4443 | ТУ 21 | 30Г2 | 850 | 850 | 860 | 0.24 | 95 |  |  | 590 | 590 | 583 | 583 | 571 | 4.186667 | 24 | 24 | 88.9 | 6.45 | ЭСПК | 0.28 | [6 empty] | 1.28 | [6 empty] | 0.25 | [6 empty] | 0.012 | [5 empty] | 0.006 | [5 empty] | 0.16 |  |  |  |  | 0.13 |  |  |  | 0.2 |  |  |  | 0.04 |  |  |  | 0.002 |  |  |  | 0.01 |  |  |  | 0.003 |  |  |  | 0.05 |  |  |  | 0.011 | [10 empty] | 0.49 | [24 empty] | 1.676353 | 0.5577333 | 839.52 | 16.64183 | 49.51141 | 10.36874628 | 9.966142 | 855 | -5.236101 | -46043.045 | 13.54749 | 9.6 | 0.24
74 | 86.47959 | ГОСТ Р 53366-2009 | 78.62245 | 0.5 | 806342 | 8f4443 | ТУ 21 | 30Г2 | 850 | 850 | 860 | 0.24 | 95 |  |  | 590 | 590 | 583 | 583 | 571 | 4.34 | 24 | 24 | 88.9 | 6.45 | ЭСПК | 0.28 | [6 empty] | 1.28 | [6 empty] | 0.25 | [6 empty] | 0.012 | [5 empty] | 0.006 | [5 empty] | 0.16 |  |  |  |  | 0.13 |  |  |  | 0.2 |  |  |  | 0.04 |  |  |  | 0.002 |  |  |  | 0.01 |  |  |  | 0.003 |  |  |  | 0.05 |  |  |  | 0.011 | [10 empty] | 0.49 | [24 empty] | 1.676353 | 0.5577333 | 839.52 | 16.64183 | 49.51141 | 10.36874628 | 9.966142 | 855 | -5.236101 | -46043.045 | 13.54749 | 9.6 | 0.24
75 | 94 | ГОСТ 633-80 Исполнение А | 89 | 0.2 | 806448 | 8f4505 | ТУ 9 | 37Г2Ф | 840 | 840 | 850 | 0.24 | 75 |  |  | 630 | 630 | 621 | 621 | 606 | 4.623333 | 24 | 24 | 73.02 | 5.51 | ЭСПК | 0.35 | [6 empty] | 1.44 | [6 empty] | 0.27 | [6 empty] | 0.011 | [5 empty] | 0.008 | [5 empty] | 0.13 |  |  |  | 0.5 | 0.11 |  |  |  | 0.17 |  |  |  | 0.04 |  |  |  | 0.08 |  |  |  | 0 |  |  |  | 0 |  |  |  | 0 |  |  |  | 0.01 | [28 empty] | 0 | [6 empty] | 2.252364 | 0.6506667 | 829.8767 | 17.36453 | 49.5129 | 10.34334609 | 9.742968 | 845 | -4.69484 | -40216.93 | 12.56233 | 9.6 | 0.24
76 | 95.76531 | API Spec.5CT издание 9 | 90.71429 | 0.5 | 806448 | 8f4505 | ТУ 9 | 37Г2Ф | 840 | 840 | 850 | 0.24 | 75 |  |  | 630 | 630 | 621 | 621 | 606 | 4.623333 | 24 | 24 | 73.02 | 5.51 | ЭСПК | 0.35 | [6 empty] | 1.44 | [6 empty] | 0.27 | [6 empty] | 0.011 | [5 empty] | 0.008 | [5 empty] | 0.13 |  |  |  | 0.5 | 0.11 |  |  |  | 0.17 |  |  |  | 0.04 |  |  |  | 0.08 |  |  |  | 0 |  |  |  | 0 |  |  |  | 0 |  |  |  | 0.01 | [28 empty] | 0 | [6 empty] | 2.252364 | 0.6506667 | 829.8767 | 17.36453 | 49.5129 | 10.34334609 | 9.742968 | 845 | -4.69484 | -40216.93 | 12.56233 | 9.6 | 0.24
77 | 80 |  | 67 | 0.2 | 806302 | 8f4031 | г8732-31 | 30Г2 | 850 | 850 | 860 | 0.16 | 42.5 |  |  | 570 | 570 | 564 | 564 | 555 | 4.99 | 34 | 34 | 114.3 | 8.6 | ЭСПК | 0.3 | [6 empty] | 1.29 | [6 empty] | 0.25 | [6 empty] | 0.01 | [5 empty] | 0.006 | [5 empty] | 0.09 |  |  |  |  | 0.12 |  |  |  | 0.2 |  |  |  | 0.03 |  |  |  | 0.003 |  |  |  | 0.01 |  |  |  | 0.003 |  |  |  | 0.02 |  |  |  | 0.011 | [10 empty] | 0.52 | [24 empty] | 1.480768 | 0.5589333 | 847.3596 | 16.58073 | 49.86029 | 10.49164 | 10.09537 | 855 | -5.414111 | -48059.314 | 14.88232 | 9.6 | 0.16
78 | 83 |  | 72 | 0.2 | 806305 | 8f4028 | г8732-31 | 30Г2 | 850 | 850 | 860 | 0.1425743 | 42.5 |  |  | 570 | 570 | 564 | 564 | 555 | 4.903333 | 37.66667 | 34 | 114.3 | 8.6 | ЭСПК | 0.29 | [6 empty] | 1.28 | [6 empty] | 0.25 | [6 empty] | 0.013 | [5 empty] | 0.007 | [5 empty] | 0.11 |  |  |  |  | 0.12 |  |  |  | 0.19 |  |  |  | 0.03 |  |  |  | 0.003 |  |  |  | 0.01 |  |  |  | 0.003 |  |  |  | 0.01 |  |  |  | 0.01 | [10 empty] | 0.5 | [24 empty] | 1.422883 | 0.5486 | 849.6857 | 16.58073 | 49.86059 | 10.57834 | 10.18208 | 855 | -4.931235 | -43365.935 | 14.66461 | 9.6 | 0.1425743
79 | 89 |  | 79 | 0.2 | 806306 | 8f4032 | г8732-31 | 30Г2 | 850 | 850 | 860 | 0.1170732 | 42.5 |  |  | 570 | 570 | 564 | 564 | 555 | 4.9075 | 45 | 34 | 114.3 | 8.6 | ЭСПК | 0.3 | [6 empty] | 1.31 | [6 empty] | 0.26 | [6 empty] | 0.009 | [5 empty] | 0.005 | [5 empty] | 0.09 |  |  |  |  | 0.1 |  |  |  | 0.19 |  |  |  | 0.04 |  |  |  | 0.003 |  |  |  | 0.01 |  |  |  | 0.003 |  |  |  | 0.01 |  |  |  | 0.01 | [10 empty] | 0.52 | [24 empty] | 1.459237 | 0.5582667 | 853.7492 | 16.58073 | 49.86047 | 10.47689 | 10.08062 | 855 | -4.706695 | -40798.715 | 14.34472 | 9.6 | 0.1170732
80 |  |  |  | 0.2 | 806318 | 726703 | ТУ 20 | 20 | 900 | 900 | 860 | 0.2 | 75 |  |  | 680 | 680 | 668 | 668 | 652 | 4.17 | 28 | 28 | 89 | 9 | АО "ЕВРАЗ НТМК" | 0.207 | УД |  |  |  |  | 4,0 | 0.451 | УД |  |  |  |  | 4,0 | 0.24 | [5 empty] | 4,0 | 0.013 | УД |  |  |  | 4,0 | 0.0068 | УД |  |  |  | 4,0 | 0.03 |  |  |  | 4,0 | 0.047 |  |  |  | 0.013 |  |  |  | 0.035 |  |  |  | 0.038 |  |  |  | 0 |  |  |  | 0.005 |  |  |  | 0.005 |  |  |  | 0.0033 |  |  |  | 0.0005 | 0.0026 |  |  | 0,00016 |  | 0.282 | [7 empty] | 0.301 |  | УД | УД | УД | [6 empty] | 2,0 |  |  | 0,060 | конверторный- К | кальцием |  | 0.3846903 | 0.3007667 | 842.976 | 18.42029 | 49.67343 | 13.60015 | 13.07043 | 880 | -0.0732828 | 2302.6903 | 16.29224 | 9.6 | 0.2
81 | 85.5 |  | 72.5 | 0.2 | 806333 | 8f4372 | ТУ 3 | 30Г2 | 850 | 850 | 860 | 0.24 | 95 |  |  | 580 | 580 | 574 | 574 | 563 | 4.44 | 24 | 24 | 88.9 | 6.5 | ЭСПК | 0.31 | [6 empty] | 1.29 | [6 empty] | 0.26 | [6 empty] | 0.007 | [5 empty] | 0.007 | [5 empty] | 0.1 |  |  |  |  | 0.1 |  |  |  | 0.17 |  |  |  | 0.03 |  |  |  | 0.004 |  |  |  | 0.01 |  |  |  | 0.003 |  |  |  | 0.03 |  |  |  | 0.01 | [10 empty] | 0.53 | [24 empty] | 1.586615 | 0.5698 | 839.52 | 16.47254 | 49.5119 | 10.18844 | 9.78555 | 855 | -4.741865 | -42101.414 | 14.94073 | 9.6 | 0.24
82 | 77 |  | 61.5 | 0.2 | 806356 | 8f3862 | ТУ 14 | 37Г2Ф | 860 | 860 | 870 | 0.15 |  | 20 | 80 | 700 | 700 | 687 | 687 | 671 | 3.605 | 36 | 36 | 166 | 16.5 | ЭСПК | 0.36 | [6 empty] | 1.4 | [6 empty] | 0.32 | [6 empty] | 0.01 | [5 empty] | 0.009 | [5 empty] | 0.12 |  |  |  |  | 0.14 |  |  |  | 0.19 |  |  |  | 0.03 |  |  |  | 0.1 |  |  |  | 0 |  |  |  | 0 |  |  |  | 0 |  |  |  | 0.01 | [35 empty] | 2.37747 | 0.6593333 | 858.4565 | 19.03426 | 49.91997 | 11.33276 | 10.63839 | 865 | -5.05865 | -42956.6 | 13.20125 | 9.6 | 0.15
83 | 78 |  | 68 | 0.2 | 806357 | 8f3033 | ТУ 14 | 37Г2Ф | 860 | 860 | 870 | 0.15 |  | 20 | 80 | 700 | 700 | 687 | 687 | 671 | 3.725 | 36 | 36 | 166 | 16.5 | ЭСПК | 0.36 | [6 empty] | 1.45 | [6 empty] | 0.32 | [6 empty] | 0.009 | [5 empty] | 0.007 | [5 empty] | 0.12 |  |  |  |  | 0.15 |  |  |  | 0.24 |  |  |  | 0.04 |  |  |  | 0.1 |  |  |  | 0 |  |  |  | 0 |  |  |  | 0 |  |  |  | 0.01 | [35 empty] | 2.529178 | 0.6716667 | 858.4565 | 19.03426 | 49.91971 | 11.25383 | 10.55946 | 865 | -5.25843 | -42995.02 | 10.85463 | 9.6 | 0.15
84 | 71 |  | 59 | 0.2 | 806358 | 8f3848 | ТУ 14 | 37Г2Ф | 860 | 860 | 870 | 0.15 |  | 20 | 80 | 700 | 700 | 687 | 687 | 671 | 4.47 | 36 | 36 | 166 | 16.5 | ЭСПК | 0.36 | [6 empty] | 1.46 | [6 empty] | 0.26 | [6 empty] | 0.017 | [5 empty] | 0.012 | [5 empty] | 0.17 |  |  |  |  | 0.18 |  |  |  | 0.2 |  |  |  | 0.03 |  |  |  | 0.11 |  |  |  | 0 |  |  |  | 0 |  |  |  | 0 |  |  |  | 0.011 | [35 empty] | 2.704079 | 0.6846667 | 858.4565 | 19.03426 | 49.91953 | 11.37377 | 10.65458 | 865 | -5.599416 | -48004.809 | 13.00399 | 9.6 | 0.15
85 | 77 |  | 58 | 0.2 | 806359 | 8f1005 | ТУ 14 | 37Г2Ф | 860 | 860 | 870 | 0.15 |  | 20 | 80 | 700 | 700 | 687 | 687 | 671 | 2.43 | 36 | 36 | 166 | 16.5 | ЭСПК | 0.36 | [6 empty] | 1.4 | [6 empty] | 0.23 | [6 empty] | 0.009 | [5 empty] | 0.01 | [5 empty] | 0.11 |  |  |  |  | 0.13 |  |  |  | 0.19 |  |  |  | 0.02 |  |  |  | 0.09 |  |  |  | 0 |  |  |  | 0 |  |  |  | 0.02 |  |  |  | 0.01 | [17 empty] | 0.66 | [17 empty] | 2.306756 | 0.6586667 | 858.4565 | 19.03426 | 49.91948 | 11.55575 | 10.8862 | 865 | -5.24036 | -45350.72 | 14.1996 | 9.6 | 0.15
86 | 71 |  | 60 | 0.2 | 806360 | 8f2096 | ТУ 14 | 37Г2Ф | 860 | 860 | 870 | 0.15 |  | 20 | 80 | 700 | 700 | 687 | 687 | 671 | 1.7 | 36 | 36 | 166 | 16.5 | ЭСПК | 0.35 | [6 empty] | 1.45 | [6 empty] | 0.25 | [6 empty] | 0.01 | [5 empty] | 0.006 | [5 empty] | 0.11 |  |  |  |  | 0.15 |  |  |  | 0.18 |  |  |  | 0.03 |  |  |  | 0.11 |  |  |  | 0 |  |  |  | 0 |  |  |  | 0 |  |  |  | 0.01 | [35 empty] | 2.306806 | 0.6576667 | 858.4565 | 19.03426 | 49.91974 | 11.55604 | 10.83686 | 865 | -4.98795 | -42290.43 | 13.15294 | 9.6 | 0.15
87 | 79 |  | 69 | 0.2 | 806361 | 8f2927 | ТУ 14 | 30ХГМА | 890 | 890 | 900 | 0.15 |  | 20 | 80 | 695 | 695 | 687 | 687 | 671 | 3.306667 | 36 | 36 | 166 | 16.5 | ЭСПК | 0.3 | 0.5 - 0.5 - 0.5 - 0.5 |  |  |  |  | 0.5 | 0.93 | [5 empty] | 0.5 | 0.26 | [5 empty] | 0.5 | 0.008 |  |  |  |  | 0.5 | 0.004 |  |  |  |  | 1 | 0.87 |  |  |  | 0.5 | 0.14 |  |  |  | 0.18 |  |  |  | 0.03 |  |  |  | 0 |  |  |  | 0 |  |  |  | 0 |  |  |  | 0.26 |  |  |  | 0.009 |  |  |  |  | 0.002 |  |  | 0.0002 | 0.002 | [10 empty] | 0.0 - 0.0 - 0.0 - 0.0 | 0.0 - 0.0 - 0.0 - 0.0 | 0.5 - 0.5 - 0.5 - 0.5 |  |  | 0.5 - 0.5 - 0.5 - 0.5 | [10 empty] | 4.505761 | 0.7023333 | 887.8458 | 19.03426 | 49.91368 | 10.75228 | 10.30613 | 895 | -4.650564 | -42375.881 | 18.08657 | 9.6 | 0.15
88 | 81 |  | 69 | 0.2 | 806458 | 8f4148 | ТУ 14 | 30ХГМА | 890 | 890 | 890 | 0.1375 |  | 25 | 90 | 700 | 700 | 687 | 687 | 671 | 4.401836 | 38.90909 | 38 | 194.5 | 19.7 | ЭСПК | 0.3 | 0.5 - 0.5 | [5 empty] | 0.93 | [6 empty] | 0.3 | [6 empty] | 0.01 | [5 empty] | 0.004 | [5 empty] | 0.66 |  |  |  |  | 0.14 |  |  |  | 0.2 |  |  |  | 0.03 |  |  |  | 0.003 |  |  |  | 0 |  |  |  | 0 |  |  |  | 0.16 |  |  |  | 0.011 | [19 empty] | 0.0 - 0.0 | 0.0 - 0.0 | 0.0 - 0.0 |  |  | 0.5 - 0.5 | [10 empty] | 3.269927 | 0.6422667 | 879.9133 | 19.08588 | 49.97092 | 11.3123 | 10.8587 | 890 | -5.639026 | -51755.836 | 18.10907 | 9.6 | 0.1375
89 | 80 |  | 68 | 0.2 | 806459 | 8f4144 | ТУ 14 | 30ХГМА | 890 | 890 | 890 | 0.1338645 |  | 25 | 90 | 700 | 700 | 687 | 687 | 671 | 4.210714 | 39.85714 | 38 | 194.5 | 19.7 | ЭСПК | 0.31 | 0.5 - 0.5 | [5 empty] | 0.95 | [6 empty] | 0.27 | [6 empty] | 0.01 | [5 empty] | 0.007 | [5 empty] | 0.64 |  |  |  |  | 0.15 |  |  |  | 0.2 |  |  |  | 0.03 |  |  |  | 0.004 |  |  |  | 0 |  |  |  | 0 |  |  |  | 0.15 |  |  |  | 0.011 | [19 empty] | 0.0 - 0.0 | 0.0 - 0.0 | 0.0 - 0.0 |  |  | 0.5 - 0.5 | [10 empty] | 3.263819 | 0.6504667 | 880.4915 | 19.08588 | 49.97113 | 11.37624 | 10.92016 | 890 | -5.657196 | -51880.725 | 18.16757 | 9.6 | 0.1338645
90 | 79 |  | 66 | 0.2 | 806460 | 8f4142 | ТУ 14 | 30ХГМА | 890 | 890 | 890 | 0.1333333 |  | 25 | 90 | 710 | 710 | 696 | 696 | 681 | 4.31 | 40 | 38 | 194.5 | 19.7 | ЭСПК | 0.32 | 1.5 - 1.5 - 1.5 - 2.0 |  |  |  |  | 0.5 | 0.96 | [5 empty] | 0.5 | 0.26 | [5 empty] | 0.5 | 0.015 |  |  |  |  | 0.5 | 0.005 |  |  |  |  | 0.5 | 0.82 |  |  |  | 0.5 | 0.15 |  |  |  | 0.21 |  |  |  | 0.04 |  |  |  | 0.003 |  |  |  | 0 |  |  |  | 0 |  |  |  | 0.3 |  |  |  | 0.009 |  |  |  |  | 0.002 |  |  | 0.0002 | 0.002 | [10 empty] | 0.0 - 0.0 - 0.0 - 0.0 | 0.0 - 0.0 - 0.0 - 0.0 | 0.0 - 0.0 - 0.0 - 0.0 |  |  | 0.5 - 0.5 - 0.5 - 0.5 | [10 empty] | 5.154391 | 0.7286 | 880.5774 | 19.27247 | 49.96696 | 10.61799 | 10.15995 | 890 | -4.688394 | -41297.958 | 15.6818 | 9.6 | 0.1333333
91 | 79 |  | 63.5 | 0.2 | 806471 | к331663 | ТУ 13 | 30Г2 | 850 | 850 | 860 | 0.1846154 | 75 |  |  | 605 | 605 | 597 | 597 | 584 | 3.9875 | 30 | 30 | 177.8 | 8.1 | ПАО "ЧМК" | 0.3 | 1,0 |  |  |  |  | 1,0 | 1.34 | 2,0 |  |  |  |  | 1,0 | 0.27 | [5 empty] | 1,0 | 0.014 | 0,0 |  |  |  | 0,0 | 0.005 | 0,0 |  |  |  | 2,5 | 0.04 |  |  |  | 1,3 | 0.03 |  |  |  | 0.03 |  |  |  | 0.02 |  |  |  | 0.008 |  |  |  | 0.003 |  |  |  | 0 |  |  |  | 0.003 |  |  |  | 0.007 | [6 empty] | 0.003 | [12 empty] | 0,0 | 0,0 | 0,0 |  |  | 0,0 |  |  |  |  | 8 | УД | Безопасен | конверторный- К |  |  | 1.250032 | 0.5375333 | 844.5298 | 17.10194 | 49.73625 | 10.7847 | 10.36213 | 855 | -2.82546 | -27900.477 | 22.92966 | 9.6 | 0.1846154
92 | 78 |  | 57 | 0.2 | 806472 | 8f4592 | ТУ 13 | 30Г2 | 850 | 850 | 860 | 0.1846154 | 75 |  |  | 605 | 605 | 597 | 597 | 584 | 4.357143 | 30 | 30 | 177.8 | 8.1 | ЭСПК | 0.3 | [6 empty] | 1.25 | [6 empty] | 0.24 | [6 empty] | 0.017 | [5 empty] | 0.007 | [5 empty] | 0.16 |  |  |  |  | 0.11 |  |  |  | 0.19 |  |  |  | 0.02 |  |  |  | 0.004 |  |  |  | 0.01 |  |  |  | 0.004 |  |  |  | 0.02 |  |  |  | 0.011 | [10 empty] | 0.51 | [24 empty] | 1.588076 | 0.5651333 | 844.5298 | 17.10194 | 49.73593 | 10.8015 | 10.38793 | 855 | -5.362426 | -48016.399 | 15.25231 | 9.6 | 0.1846154
93 | 81 |  | 66 | 0.2 | 806481 | 7f2937 | ТУ 3 | 37Г2Ф | 850 | 850 | 860 | 0.24 | 75 |  |  | 690 | 690 | 677 | 677 | 661 | 4.69 | 24 | 24 | 73 | 5.5 | ЭСПК | 0.36 | [6 empty] | 1.46 | [6 empty] | 0.32 | [6 empty] | 0.013 | [5 empty] | 0.008 | [5 empty] | 0.1 |  |  |  | 0.5 | 0.16 |  |  |  | 0.17 |  |  |  | 0.04 |  |  |  | 0.08 |  |  |  | 0 |  |  |  | 0 |  |  |  | 0 |  |  |  | 0.01 | [28 empty] | 0 | [6 empty] | 2.341525 | 0.6613333 | 839.52 | 18.45185 | 49.51405 | 10.75643 | 10.11846 | 855 | -4.78129 | -40992.22 | 13.11948 | 9.6 | 0.24
94 | 80.5 |  | 69.5 | 0.2 | 806482 | 8f3759 | ТУ 3 | 37Г2Ф | 850 | 850 | 860 | 0.24 | 75 |  |  | 690 | 690 | 677 | 677 | 661 | 4.44 | 24 | 24 | 73 | 5.5 | ЭСПК | 0.36 | [6 empty] | 1.45 | [6 empty] | 0.27 | [6 empty] | 0.014 | [5 empty] | 0.005 | [5 empty] | 0.12 |  |  |  | 0.5 | 0.12 |  |  |  | 0.22 |  |  |  | 0.03 |  |  |  | 0.08 |  |  |  | 0 |  |  |  | 0 |  |  |  | 0 |  |  |  | 0.011 | [28 empty] | 0 | [6 empty] | 2.343922 | 0.6643333 | 839.52 | 18.45185 | 49.51405 | 10.9211024 | 10.28313 | 855 | -5.685156 | -49007.719 | 12.45083 | 9.6 | 0.24
95 | 81.5 |  | 65 | 0.2 | 806483 | 8f4502 | ТУ 3 | 37Г2Ф | 850 | 850 | 860 | 0.24 | 75 |  |  | 690 | 690 | 677 | 677 | 661 | 4.59 | 24 | 24 | 73 | 5.5 | ЭСПК | 0.36 | [6 empty] | 1.35 | [6 empty] | 0.25 | [6 empty] | 0.013 | [5 empty] | 0.004 | [5 empty] | 0.33 |  |  |  | 0.5 | 0.13 |  |  |  | 0.21 |  |  |  | 0.03 |  |  |  | 0.07 |  |  |  | 0 |  |  |  | 0 |  |  |  | 0 |  |  |  | 0.009 | [28 empty] | 0 | [6 empty] | 2.850916 | 0.6876667 | 839.52 | 18.45185 | 49.51403 | 10.91415 | 10.30074 | 855 | -4.820224 | -40741.151 | 11.84941 | 9.6 | 0.24
96 | 65.35714 |  | 47.44898 | 0.5 | 806293 | 8f4032 | ТУ 21 | 30Г2 | 860 | 860 | 870 | 0.24 |  |  |  | 515 | 515 | 515 | 513 | 514 | 4.55 | 24 | 24 | 60.32 | 5 | ЭСПК | 0.3 | [6 empty] | 1.31 | [6 empty] | 0.26 | [6 empty] | 0.009 | [5 empty] | 0.005 | [5 empty] | 0.09 |  |  |  |  | 0.1 |  |  |  | 0.19 |  |  |  | 0.04 |  |  |  | 0.003 |  |  |  | 0.01 |  |  |  | 0.003 |  |  |  | 0.01 |  |  |  | 0.01 | [10 empty] | 0.52 | [24 empty] | 1.459237 | 0.5582667 | 849.1602 | 15.3722 | 49.51089 | 9.61234717 | 9.238412 | 865 | -4.706695 | -40798.715 | 13.89923 | 9.6 | 0.24
97 | 64.89796 |  | 46.78571 | 0.5 | 806291 | 8f4031 | ТУ 21 | 30Г2 | 860 | 860 | 870 | 0.24 |  |  |  | 515 | 515 | 515 | 513 | 514 | 4.213333 | 24 | 24 | 60.32 | 5 | ЭСПК | 0.3 | [6 empty] | 1.29 | [6 empty] | 0.25 | [6 empty] | 0.01 | [5 empty] | 0.006 | [5 empty] | 0.09 |  |  |  |  | 0.12 |  |  |  | 0.2 |  |  |  | 0.03 |  |  |  | 0.003 |  |  |  | 0.01 |  |  |  | 0.003 |  |  |  | 0.02 |  |  |  | 0.011 | [10 empty] | 0.52 | [24 empty] | 1.480768 | 0.5589333 | 849.1602 | 15.3722 | 49.5107 | 9.6262692 | 9.252334 | 865 | -5.414111 | -48059.314 | 14.75844 | 9.6 | 0.24
98 | 65.30612 |  | 47.95918 | 0.5 | 806292 | 6f2817 | ТУ 21 | 30Г2 | 860 | 860 | 870 | 0.24 |  |  |  | 515 | 515 | 515 | 513 | 514 | 4.32 | 24 | 24 | 60.32 | 5 | ЭСПК | 0.27 | [6 empty] | 1.37 | [6 empty] | 0.27 | [6 empty] | 0.008 | [5 empty] | 0.007 | [5 empty] | 0.12 |  |  |  |  | 0.12 |  |  |  | 0.21 |  |  |  | 0.02 |  |  |  | 0.003 |  |  |  | 0.01 |  |  |  | 0.002 |  |  |  | 0.01 |  |  |  | 0.012 | [10 empty] | 0.5 | [24 empty] | 1.489799 | 0.5469333 | 849.1602 | 15.3722 | 49.51042 | 9.63686222 | 9.262927 | 865 | -6.239922 | -56802.947 | 15.95501 | 9.6 | 0.24
99 | 65.10204 |  | 47.55102 | 0.5 | 806294 | 8f1597 | ТУ 21 | 30Г2 | 860 | 860 | 870 | 0.24 |  |  |  | 515 | 515 | 515 | 513 | 514 | 4.5 | 24 | 24 | 60.32 | 5 | ЭСПК | 0.31 | [6 empty] | 1.38 | [6 empty] | 0.28 | [6 empty] | 0.01 | [5 empty] | 0.011 | [5 empty] | 0.11 |  |  |  |  | 0.11 |  |  |  | 0.16 |  |  |  | 0.039 |  |  |  | 0.004 |  |  |  | 0.01 |  |  |  | 0.003 |  |  |  | 0.02 |  |  |  | 0.009 | [10 empty] | 0.54 | [24 empty] | 1.722648 | 0.5848 | 849.1602 | 15.3722 | 49.51007 | 9.36412737 | 8.988146 | 865 | -4.105315 | -35559.773 | 14.62017 | 9.6 | 0.24
100 | 67.14286 |  | 48.62245 | 0.5 | 806295 | 8f4030 | ТУ 21 | 30Г2 | 860 | 860 | 870 | 0.24 |  |  |  | 515 | 515 | 515 | 513 | 514 | 3.35 | 24 | 24 | 60.32 | 5 | ЭСПК | 0.3 | [6 empty] | 1.3 | [6 empty] | 0.23 | [6 empty] | 0.01 | [5 empty] | 0.005 | [5 empty] | 0.11 |  |  |  |  | 0.12 |  |  |  | 0.19 |  |  |  | 0.03 |  |  |  | 0.003 |  |  |  | 0.01 |  |  |  | 0.003 |  |  |  | 0.01 |  |  |  | 0.011 | [10 empty] | 0.52 | [24 empty] | 1.481842 | 0.5619333 | 849.1602 | 15.3722 | 49.51089 | 9.68412157 | 9.310186 | 865 | -5.341851 | -47687.864 | 15.21373 | 9.6 | 0.24
101 | 83.0102 |  | 74.08163 | 0.5 | 806296 | 8f3938 | г8732-31 | 37Г2Ф | 840 | 840 | 846 | 0.2 | 85 |  |  | 670 | 670 | 657 | 657 | 637 | 4.785 | 28 | 28 | 168.28 | 8.9 | ПАО "ЧТПЗ" | 0.36 |  | 67; 67 | выдерж.; выдерж. | 882; 902 | 657; 657 |  | 1.43 |  | 90; 92 | выдерж.; выдерж. | 882; 902 | 657; 657 |  | 0.3 |  | 16; 17 | выдерж.; выдерж. | 882; 902 | 657; 657 |  | 0.008 |  | выдерж.; выдерж. | 882; 902 | 657; 657 |  | 0.011 |  | выдерж.; выдерж. | 882; 902 | 657; 657 |  | 0.11 | выдерж.; выдерж. | 882; 902 | 657; 657 |  | 0.15 | выдерж.; выдерж. | 882; 902 | 657; 657 | 0.18 | выдерж.; выдерж. | 882; 902 | 657; 657 | 0.03 | выдерж.; выдерж. | 882; 902 | 657; 657 | 0.1 | выдерж.; выдерж. | 882; 902 | 657; 657 | 0 | выдерж.; выдерж. | 882; 902 | 657; 657 | 0 | выдерж.; выдерж. | 882; 902 | 657; 657 | 0 | выдерж.; выдерж. | 882; 902 | 657; 657 | 0.011 | выдерж.; выдерж. | 882; 902 | 657; 657 | [8 empty] | выдерж.; выдерж. | 882; 902 | 657; 657 | [21 empty] | 2.368739 | 0.6623333 | 829.391 | 18.17749 | 49.66792 | 10.75531 | 10.08373 | 843 | -5.412066 | -47009.569 | 12.97578 | 9.6 | 0.2
102 | 81.32653 |  | 72.44898 | 0.5 | 806297 | 8f3934 | г8732-31 | 37Г2Ф | 840 | 840 | 846 | 0.2 | 85 |  |  | 670 | 670 | 657 | 657 | 637 | 4.825455 | 28 | 28 | 168.28 | 8.9 | ПАО "ЧТПЗ" | 0.35 |  | 66; 65 | выдерж.; выдерж. | 892; 892 | 637; 637 |  | 1.42 |  | 91; 91 | выдерж.; выдерж. | 892; 892 | 637; 637 |  | 0.33 |  | 22; 21 | выдерж.; выдерж. | 892; 892 | 637; 637 |  | 0.011 |  | выдерж.; выдерж. | 892; 892 | 637; 637 |  | 0.008 |  | выдерж.; выдерж. | 892; 892 | 637; 637 |  | 0.14 | выдерж.; выдерж. | 892; 892 | 637; 637 |  | 0.14 | выдерж.; выдерж. | 892; 892 | 637; 637 | 0.19 | выдерж.; выдерж. | 892; 892 | 637; 637 | 0.03 | выдерж.; выдерж. | 892; 892 | 637; 637 | 0.1 | выдерж.; выдерж. | 892; 892 | 637; 637 | 0 | выдерж.; выдерж. | 892; 892 | 637; 637 | 0 | выдерж.; выдерж. | 892; 892 | 637; 637 | 0 | выдерж.; выдерж. | 892; 892 | 637; 637 | 0.01 | выдерж.; выдерж. | 892; 892 | 637; 637 | [8 empty] | выдерж.; выдерж. | 892; 892 | 637; 637 | [21 empty] | 2.44514 | 0.6566667 | 829.391 | 18.17749 | 49.66789 | 10.7086 | 10.03702 | 843 | -5.05865 | -42979.24 | 11.8471 | 9.6 | 0.2
103 | 79.59184 |  | 72.65306 | 0.5 | 806298 | 8f3935 | г8732-31 | 37Г2Ф | 840 | 840 | 846 | 0.2 | 85 |  |  | 670 | 670 | 657 | 657 | 637 | 4.188889 | 28 | 28 | 168.28 | 8.9 | ПАО "ЧТПЗ" | 0.35 |  | 65; 65 | выдерж.; выдерж. | 862; 902 | 637; 637 |  | 1.43 |  | 88; 92 | выдерж.; выдерж. | 862; 902 | 637; 637 |  | 0.28 |  | 19.5; 20.5 | выдерж.; выдерж. | 862; 902 | 637; 637 |  | 0.012 |  | выдерж.; выдерж. | 862; 902 | 637; 637 |  | 0.013 |  | выдерж.; выдерж. | 862; 902 | 637; 637 |  | 0.15 | выдерж.; выдерж. | 862; 902 | 637; 637 |  | 0.13 | выдерж.; выдерж. | 862; 902 | 637; 637 | 0.2 | выдерж.; выдерж. | 862; 902 | 637; 637 | 0.04 | выдерж.; выдерж. | 862; 902 | 637; 637 | 0.1 | выдерж.; выдерж. | 862; 902 | 637; 637 | 0 | выдерж.; выдерж. | 862; 902 | 637; 637 | 0 | выдерж.; выдерж. | 862; 902 | 637; 637 | 0 | выдерж.; выдерж. | 862; 902 | 637; 637 | 0.01 | выдерж.; выдерж. | 862; 902 | 637; 637 | [8 empty] | выдерж.; выдерж. | 862; 902 | 637; 637 | [21 empty] | 2.435008 | 0.6603333 | 829.391 | 18.17749 | 49.66781 | 10.84333 | 10.17175 | 843 | -4.92589 | -41027.32 | 10.94567 | 9.6 | 0.2
104 | 79.64286 |  | 70.71429 | 0.5 | 806299 | 8f3937 | г8732-31 | 37Г2Ф | 840 | 840 | 846 | 0.2 | 85 |  |  | 670 | 670 | 657 | 657 | 637 | 4.758 | 28 | 28 | 168.28 | 8.9 | ПАО "ЧТПЗ" | 0.35 |  | 65; 65 | выдерж.; выдерж. | 882; 823 | 637; 637 |  | 1.42 |  | 90; 84 | выдерж.; выдерж. | 882; 823 | 637; 637 |  | 0.27 |  | 16; 18 | выдерж.; выдерж. | 882; 823 | 637; 637 |  | 0.008 |  | выдерж.; выдерж. | 882; 823 | 637; 637 |  | 0.01 |  | выдерж.; выдерж. | 882; 823 | 637; 637 |  | 0.11 | выдерж.; выдерж. | 882; 823 | 637; 637 |  | 0.14 | выдерж.; выдерж. | 882; 823 | 637; 637 | 0.17 | выдерж.; выдерж. | 882; 823 | 637; 637 | 0.03 | выдерж.; выдерж. | 882; 823 | 637; 637 | 0.1 | выдерж.; выдерж. | 882; 823 | 637; 637 | 0 | выдерж.; выдерж. | 882; 823 | 637; 637 | 0 | выдерж.; выдерж. | 882; 823 | 637; 637 | 0 | выдерж.; выдерж. | 882; 823 | 637; 637 | 0.011 | выдерж.; выдерж. | 882; 823 | 637; 637 | [8 empty] | выдерж.; выдерж. | 882; 823 | 637; 637 | [21 empty] | 2.22889 | 0.6493333 | 829.391 | 18.17749 | 49.66797 | 10.92843 | 10.25685 | 843 | -5.320286 | -46428.229 | 13.28649 | 9.6 | 0.2
105 | 81.83673 |  | 72.2449 | 0.5 | 806301 | 8f3936 | г8732-31 | 37Г2Ф | 840 | 840 | 846 | 0.2 | 85 |  |  | 670 | 670 | 657 | 657 | 637 | 4.40125 | 28 | 28 | 168.28 | 8.9 | ЭСПК | 0.37 | [6 empty] | 1.41 | [6 empty] | 0.32 | [6 empty] | 0.008 | [5 empty] | 0.009 | [5 empty] | 0.12 |  |  |  | 0.5 | 0.14 |  |  |  | 0.18 |  |  |  | 0.03 |  |  |  | 0.09 |  |  |  | 0 |  |  |  | 0 |  |  |  | 0 |  |  |  | 0.011 | [28 empty] | 0 | [6 empty] | 2.419582 | 0.6683333 | 829.391 | 18.17749 | 49.668 | 10.65244 | 10.00487 | 843 | -5.408276 | -47256.249 | 13.42756 | 9.6 | 0.2
106 | 84.13265 |  | 76.22449 | 0.2 | 806307 | 8f4368 | ТУ 3 | 30Г2 | 850 | 850 | 860 | 0.24 | 95 |  |  | 580 | 580 | 574 | 574 | 563 | 4.415 | 24 | 24 | 88.9 | 6.5 | ЭСПК | 0.3 | [6 empty] | 1.28 | [6 empty] | 0.28 | [6 empty] | 0.013 | [5 empty] | 0.006 | [5 empty] | 0.11 |  |  |  |  | 0.13 |  |  |  | 0.21 |  |  |  | 0.04 |  |  |  | 0.003 |  |  |  | 0.01 |  |  |  | 0.003 |  |  |  | 0.01 |  |  |  | 0.009 | [10 empty] | 0.51 | [24 empty] | 1.513731 | 0.5606 | 839.52 | 16.47254 | 49.51251 | 10.2584 | 9.857698 | 855 | -4.496929 | -37823.956 | 12.01397 | 9.6 | 0.24
107 | 84.89796 |  | 77.09184 | 0.2 | 806308 | 8f4370 | ТУ 3 | 30Г2 | 850 | 850 | 860 | 0.24 | 95 |  |  | 580 | 580 | 574 | 574 | 563 | 4.273333 | 24 | 24 | 88.9 | 6.5 | ЭСПК | 0.29 | [6 empty] | 1.31 | [6 empty] | 0.27 | [6 empty] | 0.009 | [5 empty] | 0.005 | [5 empty] | 0.08 |  |  |  |  | 0.11 |  |  |  | 0.19 |  |  |  | 0.03 |  |  |  | 0.003 |  |  |  | 0.01 |  |  |  | 0.003 |  |  |  | 0.01 |  |  |  | 0.01 | [10 empty] | 0.51 | [24 empty] | 1.39817 | 0.5469333 | 839.52 | 16.47254 | 49.51243 | 10.33508 | 9.934382 | 855 | -4.913945 | -43170.125 | 13.97703 | 9.6 | 0.24
108 | 86.07143 |  | 77.55102 | 0.2 | 806309 | 8f4370 | ТУ 3 | 30Г2 | 850 | 850 | 860 | 0.24 | 95 |  |  | 580 | 580 | 574 | 574 | 563 | 4.36375 | 24 | 24 | 88.9 | 6.5 | ЭСПК | 0.29 | [6 empty] | 1.31 | [6 empty] | 0.27 | [6 empty] | 0.009 | [5 empty] | 0.005 | [5 empty] | 0.08 |  |  |  |  | 0.11 |  |  |  | 0.19 |  |  |  | 0.03 |  |  |  | 0.003 |  |  |  | 0.01 |  |  |  | 0.003 |  |  |  | 0.01 |  |  |  | 0.01 | [10 empty] | 0.51 | [24 empty] | 1.39817 | 0.5469333 | 839.52 | 16.47254 | 49.51243 | 10.33508 | 9.934382 | 855 | -4.913945 | -43170.125 | 13.97703 | 9.6 | 0.24
109 | 88.77551 |  | 72.44898 | 0.2 | 806310 | 8f3594 | ТУ 3 | 30Г2 | 850 | 850 | 860 | 0.24 | 95 |  |  | 580 | 580 | 574 | 574 | 563 | 4.295833 | 24 | 24 | 88.9 | 6.5 | ЭСПК | 0.28 | [6 empty] | 1.28 | [6 empty] | 0.25 | [6 empty] | 0.009 | [5 empty] | 0.008 | [5 empty] | 0.09 |  |  |  |  | 0.1 |  |  |  | 0.2 |  |  |  | 0.03 |  |  |  | 0.003 |  |  |  | 0.01 |  |  |  | 0.004 |  |  |  | 0.02 |  |  |  | 0.01 | [10 empty] | 0.49 | [24 empty] | 1.359613 | 0.5359333 | 839.52 | 16.47254 | 49.51228 | 10.44537 | 10.04467 | 855 | -4.8204 | -41691.711 | 13.01974 | 9.6 | 0.24
110 | 81.42857 |  | 71.42857 | 0.2 | 806311 | 8f4365 | ТУ 3 | 30Г2 | 850 | 850 | 860 | 0.24 | 95 |  |  | 580 | 580 | 574 | 574 | 563 | 4.218333 | 24 | 24 | 88.9 | 6.5 | ЭСПК | 0.29 | [6 empty] | 1.29 | [6 empty] | 0.29 | [6 empty] | 0.01 | [5 empty] | 0.008 | [5 empty] | 0.13 |  |  |  |  | 0.11 |  |  |  | 0.19 |  |  |  | 0.03 |  |  |  | 0.004 |  |  |  | 0.01 |  |  |  | 0.003 |  |  |  | 0.02 |  |  |  | 0.01 | [10 empty] | 0.51 | [24 empty] | 1.563423 | 0.5558 | 839.52 | 16.47254 | 49.5121 | 10.2209723 | 9.818078 | 855 | -4.910365 | -43161.604 | 13.92606 | 9.6 | 0.24
111 | 83.97959 |  | 73.16327 | 0.2 | 806312 | 8f3594 | ТУ 3 | 30Г2 | 850 | 850 | 860 | 0.24 | 95 |  |  | 580 | 580 | 574 | 574 | 563 | 4.458333 | 24 | 24 | 88.9 | 6.5 | ЭСПК | 0.28 | [6 empty] | 1.28 | [6 empty] | 0.25 | [6 empty] | 0.009 | [5 empty] | 0.008 | [5 empty] | 0.09 |  |  |  |  | 0.1 |  |  |  | 0.2 |  |  |  | 0.03 |  |  |  | 0.003 |  |  |  | 0.01 |  |  |  | 0.004 |  |  |  | 0.02 |  |  |  | 0.01 | [10 empty] | 0.49 | [24 empty] | 1.359613 | 0.5359333 | 839.52 | 16.47254 | 49.51228 | 10.44537 | 10.04467 | 855 | -4.8204 | -41691.711 | 13.01974 | 9.6 | 0.24
112 | 86.93878 |  | 80.30612 | 0.2 | 806313 | 8f4369 | ТУ 3 | 30Г2 | 850 | 850 | 860 | 0.24 | 95 |  |  | 580 | 580 | 574 | 574 | 563 | 3.77 | 24 | 24 | 88.9 | 6.5 | ЭСПК | 0.3 | [6 empty] | 1.28 | [6 empty] | 0.25 | [6 empty] | 0.013 | [5 empty] | 0.005 | [5 empty] | 0.09 |  |  |  |  | 0.1 |  |  |  | 0.19 |  |  |  | 0.04 |  |  |  | 0.004 |  |  |  | 0.01 |  |  |  | 0.003 |  |  |  | 0.01 |  |  |  | 0.01 | [10 empty] | 0.51 | [24 empty] | 1.413113 | 0.5534667 | 839.52 | 16.47254 | 49.51257 | 10.36975 | 9.966859 | 855 | -4.705345 | -40758.994 | 13.37297 | 9.6 | 0.24
113 | 87.55102 |  | 80.40816 | 0.2 | 806314 | 8f4368 | ТУ 3 | 30Г2 | 850 | 850 | 860 | 0.24 | 95 |  |  | 580 | 580 | 574 | 574 | 563 | 4.46 | 24 | 24 | 88.9 | 6.5 | ЭСПК | 0.3 | [6 empty] | 1.28 | [6 empty] | 0.28 | [6 empty] | 0.013 | [5 empty] | 0.006 | [5 empty] | 0.11 |  |  |  |  | 0.13 |  |  |  | 0.21 |  |  |  | 0.04 |  |  |  | 0.003 |  |  |  | 0.01 |  |  |  | 0.003 |  |  |  | 0.01 |  |  |  | 0.009 | [10 empty] | 0.51 | [24 empty] | 1.513731 | 0.5606 | 839.52 | 16.47254 | 49.51251 | 10.2584 | 9.857698 | 855 | -4.496929 | -37823.956 | 12.01397 | 9.6 | 0.24
114 | 87.2449 |  | 74.54082 | 0.2 | 806315 | 8f4365 | ТУ 3 | 30Г2 | 850 | 850 | 860 | 0.24 | 95 |  |  | 580 | 580 | 574 | 574 | 563 | 4.46 | 24 | 24 | 88.9 | 6.5 | ЭСПК | 0.29 | [6 empty] | 1.29 | [6 empty] | 0.29 | [6 empty] | 0.01 | [5 empty] | 0.008 | [5 empty] | 0.13 |  |  |  |  | 0.11 |  |  |  | 0.19 |  |  |  | 0.03 |  |  |  | 0.004 |  |  |  | 0.01 |  |  |  | 0.003 |  |  |  | 0.02 |  |  |  | 0.01 | [10 empty] | 0.51 | [24 empty] | 1.563423 | 0.5558 | 839.52 | 16.47254 | 49.5121 | 10.2209723 | 9.818078 | 855 | -4.910365 | -43161.604 | 13.92606 | 9.6 | 0.24
115 | 97.44898 |  | 91.02041 | 0.6 | 806348 | 8f4413 | ТУ 9 | 37Г2Ф | 830 | 830 | 840 | 0.2086957 | 90 |  |  | 615 | 615 | 607 | 607 | 592 | 4.002857 | 27 | 24 | 88.9 | 7.34 | ЭСПК | 0.36 | [6 empty] | 1.42 | [6 empty] | 0.27 | [6 empty] | 0.012 | [5 empty] | 0.012 | [5 empty] | 0.12 |  |  |  |  | 0.12 |  |  |  | 0.18 |  |  |  | 0.03 |  |  |  | 0.08 |  |  |  | 0 |  |  |  | 0 |  |  |  | 0 |  |  |  | 0.01 | [35 empty] | 2.255867 | 0.6566667 | 822.7782 | 17.09108 | 49.51272 | 10.157805 | 9.566882 | 835 | -4.97658 | -43007.83 | 12.6004 | 9.6 | 0.2086957
116 | 99.69388 |  | 93.57143 | 0.6 | 806349 | 8f4415 | ТУ 9 | 37Г2Ф | 830 | 830 | 840 | 0.2086957 | 90 |  |  | 615 | 615 | 607 | 607 | 592 | 4.29 | 27 | 24 | 88.9 | 7.34 | ЭСПК | 0.37 | [6 empty] | 1.44 | [6 empty] | 0.28 | [6 empty] | 0.012 | [5 empty] | 0.007 | [5 empty] | 0.1 |  |  |  |  | 0.15 |  |  |  | 0.2 |  |  |  | 0.04 |  |  |  | 0.08 |  |  |  | 0 |  |  |  | 0 |  |  |  | 0 |  |  |  | 0.011 | [35 empty] | 2.329434 | 0.6693333 | 822.7782 | 17.09108 | 49.51266 | 10.05454625 | 9.463623 | 835 | -5.398086 | -46410.769 | 12.0643 | 9.6 | 0.2086957
117 | 99.59184 |  | 93.57143 | 0.6 | 806350 | 8f4415 | ТУ 9 | 37Г2Ф | 830 | 830 | 840 | 0.2086957 | 90 |  |  | 615 | 615 | 607 | 607 | 592 | 3.71 | 27 | 24 | 88.9 | 7.34 | ЭСПК | 0.37 | [6 empty] | 1.44 | [6 empty] | 0.28 | [6 empty] | 0.012 | [5 empty] | 0.007 | [5 empty] | 0.1 |  |  |  |  | 0.15 |  |  |  | 0.2 |  |  |  | 0.04 |  |  |  | 0.08 |  |  |  | 0 |  |  |  | 0 |  |  |  | 0 |  |  |  | 0.011 | [35 empty] | 2.329434 | 0.6693333 | 822.7782 | 17.09108 | 49.51266 | 10.05454625 | 9.463623 | 835 | -5.398086 | -46410.769 | 12.0643 | 9.6 | 0.2086957
118 | 99.59184 |  | 93.57143 | 0.6 | 806351 | 8f4415 | ТУ 9 | 37Г2Ф | 830 | 830 | 840 | 0.2086957 | 90 |  |  | 615 | 615 | 607 | 607 | 592 | 4.225 | 27 | 24 | 88.9 | 7.34 | ЭСПК | 0.37 | [6 empty] | 1.44 | [6 empty] | 0.28 | [6 empty] | 0.012 | [5 empty] | 0.007 | [5 empty] | 0.1 |  |  |  |  | 0.15 |  |  |  | 0.2 |  |  |  | 0.04 |  |  |  | 0.08 |  |  |  | 0 |  |  |  | 0 |  |  |  | 0 |  |  |  | 0.011 | [35 empty] | 2.329434 | 0.6693333 | 822.7782 | 17.09108 | 49.51266 | 10.05454625 | 9.463623 | 835 | -5.398086 | -46410.769 | 12.0643 | 9.6 | 0.2086957
119 | 96.53061 |  | 91.53061 | 0.6 | 806352 | 8f4413 | ТУ 9 | 37Г2Ф | 830 | 830 | 840 | 0.2086957 | 90 |  |  | 615 | 615 | 607 | 607 | 592 | 4.65 | 27 | 24 | 88.9 | 7.34 | ЭСПК | 0.36 | [6 empty] | 1.42 | [6 empty] | 0.27 | [6 empty] | 0.012 | [5 empty] | 0.012 | [5 empty] | 0.12 |  |  |  |  | 0.12 |  |  |  | 0.18 |  |  |  | 0.03 |  |  |  | 0.08 |  |  |  | 0 |  |  |  | 0 |  |  |  | 0 |  |  |  | 0.01 | [35 empty] | 2.255867 | 0.6566667 | 822.7782 | 17.09108 | 49.51272 | 10.157805 | 9.566882 | 835 | -4.97658 | -43007.83 | 12.6004 | 9.6 | 0.2086957
120 | 98.57143 |  | 92.55102 | 0.6 | 806353 | 8f4413 | ТУ 9 | 37Г2Ф | 830 | 830 | 840 | 0.2086957 | 90 |  |  | 615 | 615 | 607 | 607 | 592 | 4.486667 | 27 | 24 | 88.9 | 7.34 | ЭСПК | 0.36 | [6 empty] | 1.42 | [6 empty] | 0.27 | [6 empty] | 0.012 | [5 empty] | 0.012 | [5 empty] | 0.12 |  |  |  |  | 0.12 |  |  |  | 0.18 |  |  |  | 0.03 |  |  |  | 0.08 |  |  |  | 0 |  |  |  | 0 |  |  |  | 0 |  |  |  | 0.01 | [35 empty] | 2.255867 | 0.6566667 | 822.7782 | 17.09108 | 49.51272 | 10.157805 | 9.566882 | 835 | -4.97658 | -43007.83 | 12.6004 | 9.6 | 0.2086957
121 | 99.08163 |  | 93.67347 | 0.5 | 806354 | 8f4413 | ТУ 9 | 37Г2Ф | 830 | 830 | 840 | 0.2086957 | 90 |  |  | 615 | 615 | 607 | 607 | 592 | 4.421667 | 27 | 24 | 88.9 | 7.34 | ЭСПК | 0.36 | [6 empty] | 1.42 | [6 empty] | 0.27 | [6 empty] | 0.012 | [5 empty] | 0.012 | [5 empty] | 0.12 |  |  |  |  | 0.12 |  |  |  | 0.18 |  |  |  | 0.03 |  |  |  | 0.08 |  |  |  | 0 |  |  |  | 0 |  |  |  | 0 |  |  |  | 0.01 | [35 empty] | 2.255867 | 0.6566667 | 822.7782 | 17.09108 | 49.51272 | 10.157805 | 9.566882 | 835 | -4.97658 | -43007.83 | 12.6004 | 9.6 | 0.2086957
122 | 97.95918 |  | 81.42857 | 0.6 | 806355 | 8f4413 | ТУ 9 | 37Г2Ф | 830 | 830 | 840 | 0.2086957 | 90 |  |  | 615 | 615 | 607 | 607 | 592 | 4.055 | 27 | 24 | 88.9 | 7.34 | ЭСПК | 0.36 | [6 empty] | 1.42 | [6 empty] | 0.27 | [6 empty] | 0.012 | [5 empty] | 0.012 | [5 empty] | 0.12 |  |  |  |  | 0.12 |  |  |  | 0.18 |  |  |  | 0.03 |  |  |  | 0.08 |  |  |  | 0 |  |  |  | 0 |  |  |  | 0 |  |  |  | 0.01 | [35 empty] | 2.255867 | 0.6566667 | 822.7782 | 17.09108 | 49.51272 | 10.157805 | 9.566882 | 835 | -4.97658 | -43007.83 | 12.6004 | 9.6 | 0.2086957
123 | 70.45918 |  | 66.07143 | 0.5 | 806407 | 8f4371 | ТУ 9 | 30Г2 | 855 | 855 | 860 | 0.24 | 90 |  |  | 635 | 635 | 626 | 626 | 610 | 4.4025 | 24 | 24 | 88.9 | 6.45 | ЭСПК | 0.29 | [6 empty] | 1.3 | [6 empty] | 0.29 | [6 empty] | 0.008 | [5 empty] | 0.004 | [5 empty] | 0.09 |  |  |  |  | 0.2 |  |  |  | 0.19 |  |  |  | 0.03 |  |  |  | 0.004 |  |  |  | 0.01 |  |  |  | 0.004 |  |  |  | 0.02 |  |  |  | 0.01 | [10 empty] | 0.51 | [24 empty] | 1.51781 | 0.5554667 | 839.52 | 17.45569 | 49.51334 | 10.83646795 | 10.40953 | 857.5 | -4.91746 | -42851 | 13.55971 | 9.6 | 0.24
124 | 79.28571 |  | 71.42857 | 0.5 | 806408 | 8f4369 | ТУ 9 | 30Г2 | 855 | 855 | 860 | 0.24 | 90 |  |  | 635 | 635 | 626 | 626 | 610 | 4.186667 | 24 | 24 | 88.9 | 6.45 | ЭСПК | 0.3 | [6 empty] | 1.28 | [6 empty] | 0.25 | [6 empty] | 0.013 | [5 empty] | 0.005 | [5 empty] | 0.09 |  |  |  |  | 0.1 |  |  |  | 0.19 |  |  |  | 0.04 |  |  |  | 0.004 |  |  |  | 0.01 |  |  |  | 0.003 |  |  |  | 0.01 |  |  |  | 0.01 | [10 empty] | 0.51 | [24 empty] | 1.413113 | 0.5534667 | 839.52 | 17.45569 | 49.51373 | 10.98866 | 10.56172 | 857.5 | -4.705345 | -40758.994 | 13.49383 | 9.6 | 0.24
125 | 79.94898 |  | 71.78571 | 0.5 | 806409 | 8f4364 | ТУ 9 | 30Г2 | 855 | 855 | 860 | 0.24 | 90 |  |  | 635 | 635 | 626 | 626 | 610 | 4.436 | 24 | 24 | 88.9 | 6.45 | ЭСПК | 0.31 | [6 empty] | 1.28 | [6 empty] | 0.31 | [6 empty] | 0.01 | [5 empty] | 0.005 | [5 empty] | 0.14 |  |  |  |  | 0.11 |  |  |  | 0.18 |  |  |  | 0.03 |  |  |  | 0.004 |  |  |  | 0.01 |  |  |  | 0.004 |  |  |  | 0.02 |  |  |  | 0.01 | [10 empty] | 0.52 | [24 empty] | 1.697333 | 0.5754667 | 839.52 | 17.45569 | 49.51331 | 10.65536 | 10.22842 | 857.5 | -4.68736 | -41031.46 | 14.12629 | 9.6 | 0.24
126 | 77.5 |  | 71.42857 | 0.5 | 806410 | 8f4366 | ТУ 9 | 30Г2 | 855 | 855 | 860 | 0.24 | 90 |  |  | 635 | 635 | 626 | 626 | 610 | 3.85 | 24 | 24 | 88.9 | 6.45 | ЭСПК | 0.29 | [6 empty] | 1.3 | [6 empty] | 0.28 | [6 empty] | 0.016 | [5 empty] | 0.006 | [5 empty] | 0.11 |  |  |  |  | 0.12 |  |  |  | 0.2 |  |  |  | 0.03 |  |  |  | 0.006 |  |  |  | 0.01 |  |  |  | 0.003 |  |  |  | 0.02 |  |  |  | 0.01 | [10 empty] | 0.51 | [24 empty] | 1.531661 | 0.5552 | 839.52 | 17.45569 | 49.51328 | 10.86482 | 10.43323 | 857.5 | -4.999445 | -43640.862 | 13.55324 | 9.6 | 0.24
127 | 78.93878 |  | 71.42857 | 0.5 | 806411 | 8f4373 | ТУ 9 | 30Г2 | 855 | 855 | 860 | 0.24 | 90 |  |  | 635 | 635 | 626 | 626 | 610 | 4.172 | 24 | 24 | 88.9 | 6.45 | ЭСПК | 0.3 | [6 empty] | 1.28 | [6 empty] | 0.23 | [6 empty] | 0.012 | [5 empty] | 0.006 | [5 empty] | 0.13 |  |  |  |  | 0.1 |  |  |  | 0.16 |  |  |  | 0.02 |  |  |  | 0.004 |  |  |  | 0.01 |  |  |  | 0.007 |  |  |  | 0.03 |  |  |  | 0.01 | [10 empty] | 0.51 | [24 empty] | 1.568274 | 0.5634667 | 839.52 | 17.45569 | 49.51306 | 10.93205 | 10.50511 | 857.5 | -4.263275 | -37048.868 | 14.07403 | 9.6 | 0.24
128 | 74.94898 |  | 66.17347 | 0.5 | 806413 | 7f7133 | ТУ 24 | 18ХМФБ | 920 | 920 | 930 | 0.09411765 |  | 40 | 45 | 700 | 700 | 687 | 687 | 671 | 1.88 | 55 | 55 | 107.95 | 18.5 | ЭСПК | 0.17 | 1.0 - 2.0 - 2.0 - 1.0 | [5 empty] | 0.59 | [6 empty] | 0.28 | [6 empty] | 0.008 | [5 empty] | 0.004 | [5 empty] | 1.04 |  |  |  |  | 0.12 |  |  |  | 0.17 |  |  |  | 0.033 |  |  |  | 0.07 |  |  |  | 0.01 |  |  |  | 0.04 |  |  |  | 0.15 |  |  |  | 0.01 |  |  |  |  | 0.002 |  |  | 0.0002 | 0.0035 | [9 empty] | 1.8 | 0.0 - 0.0 - 0.0 - 0.0 | 0.0 - 0.0 - 0.0 - 0.0 | 0.5 - 0.5 - 0.5 - 0.5 |  |  | 0.5 - 0.5 - 0.5 - 0.5 | [10 empty] | 1.905094 | 0.5396667 | 928.1609 | 19.43886 | 50.34171 | 12.72065 | 12.10074 | 925 | 0.891458 | 23816.494 | 6.603166 | 9.6 | 0.09411765
129 | 74.33673 |  | 69.38776 | 0.5 | 806415 | 8f4371 | ТУ 9 | 30Г2 | 855 | 855 | 860 | 0.24 | 90 |  |  | 635 | 635 | 626 | 626 | 610 | 4.248 | 24 | 24 | 88.9 | 6.45 | ЭСПК | 0.29 | [6 empty] | 1.3 | [6 empty] | 0.29 | [6 empty] | 0.008 | [5 empty] | 0.004 | [5 empty] | 0.09 |  |  |  |  | 0.2 |  |  |  | 0.19 |  |  |  | 0.03 |  |  |  | 0.004 |  |  |  | 0.01 |  |  |  | 0.004 |  |  |  | 0.02 |  |  |  | 0.01 | [10 empty] | 0.51 | [24 empty] | 1.51781 | 0.5554667 | 839.52 | 17.45569 | 49.51334 | 10.83646795 | 10.40953 | 857.5 | -4.91746 | -42851 | 13.55971 | 9.6 | 0.24
130 | 79.69388 |  | 71.42857 | 0.5 | 806416 | 8f4364 | ТУ 9 | 30Г2 | 855 | 855 | 860 | 0.24 | 90 |  |  | 635 | 635 | 626 | 626 | 610 | 4.28 | 24 | 24 | 88.9 | 6.45 | ЭСПК | 0.31 | [6 empty] | 1.28 | [6 empty] | 0.31 | [6 empty] | 0.01 | [5 empty] | 0.005 | [5 empty] | 0.14 |  |  |  |  | 0.11 |  |  |  | 0.18 |  |  |  | 0.03 |  |  |  | 0.004 |  |  |  | 0.01 |  |  |  | 0.004 |  |  |  | 0.02 |  |  |  | 0.01 | [10 empty] | 0.52 | [24 empty] | 1.697333 | 0.5754667 | 839.52 | 17.45569 | 49.51331 | 10.65536 | 10.22842 | 857.5 | -4.68736 | -41031.46 | 14.12629 | 9.6 | 0.24
131 | 79.43878 |  | 71.42857 | 0.5 | 806439 | 8f4446 | ТУ 23 | 30Г2 | 850 | 850 | 860 | 0.2285714 | 85 |  |  | 635 | 635 | 626 | 626 | 610 | 3.56625 | 25 | 24 | 88.9 | 7.34 | ЭСПК | 0.29 | [6 empty] | 1.29 | [6 empty] | 0.26 | [6 empty] | 0.012 | [5 empty] | 0.005 | [5 empty] | 0.12 |  |  |  |  | 0.12 |  |  |  | 0.17 |  |  |  | 0.04 |  |  |  | 0.003 |  |  |  | 0.01 |  |  |  | 0.003 |  |  |  | 0.02 |  |  |  | 0.011 | [10 empty] | 0.51 | [24 empty] | 1.502566 | 0.5529333 | 840.4331 | 17.45569 | 49.51331 | 10.93019571 | 10.50558 | 855 | -5.000681 | -44613.924 | 14.93848 | 9.6 | 0.2285714
132 | 77.60204 |  | 71.42857 | 0.5 | 806440 | 8f4445 | ТУ 23 | 30Г2 | 850 | 850 | 860 | 0.2285714 | 85 |  |  | 635 | 635 | 626 | 626 | 610 | 4.04875 | 25 | 24 | 88.9 | 7.34 | ЭСПК | 0.31 | [6 empty] | 1.3 | [6 empty] | 0.26 | [6 empty] | 0.013 | [5 empty] | 0.007 | [5 empty] | 0.11 |  |  |  |  | 0.11 |  |  |  | 0.18 |  |  |  | 0.03 |  |  |  | 0.003 |  |  |  | 0.01 |  |  |  | 0.003 |  |  |  | 0.02 |  |  |  | 0.011 | [10 empty] | 0.53 | [24 empty] | 1.593301 | 0.5726 | 840.4331 | 17.45569 | 49.51328 | 10.80896089 | 10.38434 | 855 | -5.247841 | -47081.124 | 15.36541 | 9.6 | 0.2285714
133 | 79.54082 |  | 71.53061 | 0.5 | 806441 | 8f4446 | ТУ 23 | 30Г2 | 850 | 850 | 860 | 0.2285714 | 85 |  |  | 635 | 635 | 626 | 626 | 610 | 4.22 | 25 | 24 | 88.9 | 7.34 | ЭСПК | 0.29 | [6 empty] | 1.29 | [6 empty] | 0.26 | [6 empty] | 0.012 | [5 empty] | 0.005 | [5 empty] | 0.12 |  |  |  |  | 0.12 |  |  |  | 0.17 |  |  |  | 0.04 |  |  |  | 0.003 |  |  |  | 0.01 |  |  |  | 0.003 |  |  |  | 0.02 |  |  |  | 0.011 | [10 empty] | 0.51 | [24 empty] | 1.502566 | 0.5529333 | 840.4331 | 17.45569 | 49.51331 | 10.93019571 | 10.50558 | 855 | -5.000681 | -44613.924 | 14.93848 | 9.6 | 0.2285714
134 | 79.03061 |  | 71.12245 | 0.5 | 806442 | 8f4445 | ТУ 23 | 30Г2 | 850 | 850 | 860 | 0.2285714 | 85 |  |  | 635 | 635 | 626 | 626 | 610 | 4.5175 | 25 | 24 | 88.9 | 7.34 | ЭСПК | 0.31 | [6 empty] | 1.3 | [6 empty] | 0.26 | [6 empty] | 0.013 | [5 empty] | 0.007 | [5 empty] | 0.11 |  |  |  |  | 0.11 |  |  |  | 0.18 |  |  |  | 0.03 |  |  |  | 0.003 |  |  |  | 0.01 |  |  |  | 0.003 |  |  |  | 0.02 |  |  |  | 0.011 | [10 empty] | 0.53 | [24 empty] | 1.593301 | 0.5726 | 840.4331 | 17.45569 | 49.51328 | 10.80896089 | 10.38434 | 855 | -5.247841 | -47081.124 | 15.36541 | 9.6 | 0.2285714
135 | 94.84694 |  | 90.30612 | 0.5 | 806443 | 8f4505 | ТУ 9 | 37Г2Ф | 840 | 840 | 850 | 0.24 | 75 |  |  | 630 | 630 | 621 | 621 | 606 | 4.405 | 24 | 24 | 73.02 | 5.51 | ЭСПК | 0.35 | [6 empty] | 1.44 | [6 empty] | 0.27 | [6 empty] | 0.011 | [5 empty] | 0.008 | [5 empty] | 0.13 |  |  |  | 0.5 | 0.11 |  |  |  | 0.17 |  |  |  | 0.04 |  |  |  | 0.08 |  |  |  | 0 |  |  |  | 0 |  |  |  | 0 |  |  |  | 0.01 | [28 empty] | 0 | [6 empty] | 2.252364 | 0.6506667 | 829.8767 | 17.36453 | 49.5129 | 10.34334609 | 9.742968 | 845 | -4.69484 | -40216.93 | 12.56233 | 9.6 | 0.24
136 | 95.15306 |  | 89.84694 | 0.5 | 806444 | 8f4505 | ТУ 9 | 37Г2Ф | 840 | 840 | 850 | 0.24 | 75 |  |  | 630 | 630 | 621 | 621 | 606 | 4.1525 | 24 | 24 | 73.02 | 5.51 | ЭСПК | 0.35 | [6 empty] | 1.44 | [6 empty] | 0.27 | [6 empty] | 0.011 | [5 empty] | 0.008 | [5 empty] | 0.13 |  |  |  | 0.5 | 0.11 |  |  |  | 0.17 |  |  |  | 0.04 |  |  |  | 0.08 |  |  |  | 0 |  |  |  | 0 |  |  |  | 0 |  |  |  | 0.01 | [28 empty] | 0 | [6 empty] | 2.252364 | 0.6506667 | 829.8767 | 17.36453 | 49.5129 | 10.34334609 | 9.742968 | 845 | -4.69484 | -40216.93 | 12.56233 | 9.6 | 0.24
137 | 95.20408 |  | 90.10204 | 0.5 | 806445 | 8f4505 | ТУ 9 | 37Г2Ф | 840 | 840 | 850 | 0.24 | 75 |  |  | 630 | 630 | 621 | 621 | 606 | 3.995 | 24 | 24 | 73.02 | 5.51 | ЭСПК | 0.35 | [6 empty] | 1.44 | [6 empty] | 0.27 | [6 empty] | 0.011 | [5 empty] | 0.008 | [5 empty] | 0.13 |  |  |  | 0.5 | 0.11 |  |  |  | 0.17 |  |  |  | 0.04 |  |  |  | 0.08 |  |  |  | 0 |  |  |  | 0 |  |  |  | 0 |  |  |  | 0.01 | [28 empty] | 0 | [6 empty] | 2.252364 | 0.6506667 | 829.8767 | 17.36453 | 49.5129 | 10.34334609 | 9.742968 | 845 | -4.69484 | -40216.93 | 12.56233 | 9.6 | 0.24
138 | 95.30612 |  | 90.05102 | 0.5 | 806446 | 8f4505 | ТУ 9 | 37Г2Ф | 840 | 840 | 850 | 0.24 | 75 |  |  | 630 | 630 | 621 | 621 | 606 | 4.6575 | 24 | 24 | 73.02 | 5.51 | ЭСПК | 0.35 | [6 empty] | 1.44 | [6 empty] | 0.27 | [6 empty] | 0.011 | [5 empty] | 0.008 | [5 empty] | 0.13 |  |  |  | 0.5 | 0.11 |  |  |  | 0.17 |  |  |  | 0.04 |  |  |  | 0.08 |  |  |  | 0 |  |  |  | 0 |  |  |  | 0 |  |  |  | 0.01 | [28 empty] | 0 | [6 empty] | 2.252364 | 0.6506667 | 829.8767 | 17.36453 | 49.5129 | 10.34334609 | 9.742968 | 845 | -4.69484 | -40216.93 | 12.56233 | 9.6 | 0.24
139 | 97.19388 |  | 92.04082 | 0.5 | 806447 | 8f4505 | ТУ 9 | 37Г2Ф | 840 | 840 | 850 | 0.24 | 75 |  |  | 630 | 630 | 621 | 621 | 606 | 4.455 | 24 | 24 | 73.02 | 5.51 | ЭСПК | 0.35 | [6 empty] | 1.44 | [6 empty] | 0.27 | [6 empty] | 0.011 | [5 empty] | 0.008 | [5 empty] | 0.13 |  |  |  | 0.5 | 0.11 |  |  |  | 0.17 |  |  |  | 0.04 |  |  |  | 0.08 |  |  |  | 0 |  |  |  | 0 |  |  |  | 0 |  |  |  | 0.01 | [28 empty] | 0 | [6 empty] | 2.252364 | 0.6506667 | 829.8767 | 17.36453 | 49.5129 | 10.34334609 | 9.742968 | 845 | -4.69484 | -40216.93 | 12.56233 | 9.6 | 0.24
140 | 78.92857 |  | 72.5 | 0.5 | 806449 | 8f1729 | ТУ 9 | 30Г2 | 850 | 850 | 860 | 0.24 | 75 |  |  | 645 | 645 | 635 | 635 | 619 | 4.655 | 24 | 24 | 73.02 | 5.51 | ЭСПК | 0.3 | [6 empty] | 1.34 | [6 empty] | 0.23 | [6 empty] | 0.012 | [5 empty] | 0.004 | [5 empty] | 0.14 |  |  |  |  | 0.12 |  |  |  | 0.23 |  |  |  | 0.023 |  |  |  | 0.004 |  |  |  | 0.01 |  |  |  | 0.003 |  |  |  | 0.01 |  |  |  | 0.009 | [10 empty] | 0.52 | [24 empty] | 1.642066 | 0.5774667 | 839.52 | 17.63148 | 49.51345 | 11.01938 | 10.58814 | 855 | -4.950201 | -42270.821 | 12.21963 | 9.6 | 0.24
141 | 80.15306 |  | 71.63265 | 0.5 | 806450 | 8f4020 | ТУ 9 | 30Г2 | 850 | 850 | 860 | 0.24 | 75 |  |  | 645 | 645 | 635 | 635 | 619 | 4.45375 | 24 | 24 | 73.02 | 5.51 | ЭСПК | 0.29 | [6 empty] | 1.29 | [6 empty] | 0.31 | [6 empty] | 0.017 | [5 empty] | 0.009 | [5 empty] | 0.12 |  |  |  |  | 0.12 |  |  |  | 0.19 |  |  |  | 0.04 |  |  |  | 0.004 |  |  |  | 0.01 |  |  |  | 0.003 |  |  |  | 0.02 |  |  |  | 0.011 | [10 empty] | 0.51 | [24 empty] | 1.560372 | 0.5544667 | 839.52 | 17.63148 | 49.51351 | 10.88628 | 10.45504 | 855 | -5.148311 | -45413.183 | 13.97357 | 9.6 | 0.24
142 | 80.96939 |  | 68.92857 | 0.5 | 806461 | 8f4601 | ТУ 21 | 30Г2 | 850 | 850 | 860 | 0.1846154 | 95 |  |  | 605 | 605 | 597 | 597 | 584 | 4.723 | 30 | 30 | 177.8 | 9.19 | ЭСПК | 0.31 | [6 empty] | 1.32 | [6 empty] | 0.23 | [6 empty] | 0.015 | [5 empty] | 0.008 | [5 empty] | 0.11 |  |  |  |  | 0.12 |  |  |  | 0.2 |  |  |  | 0.03 |  |  |  | 0.003 |  |  |  | 0.01 |  |  |  | 0.003 |  |  |  | 0.02 |  |  |  | 0.01 | [10 empty] | 0.53 | [24 empty] | 1.610485 | 0.5779333 | 844.5298 | 17.10194 | 49.73568 | 10.72216 | 10.31085 | 855 | -5.003495 | -43760.025 | 14.03906 | 9.6 | 0.1846154
143 | 82.70408 |  | 72.14286 | 0.5 | 806462 | 8f4597 | ТУ 21 | 30Г2 | 850 | 850 | 860 | 0.1846154 | 95 |  |  | 605 | 605 | 597 | 597 | 584 | 4.706364 | 30 | 30 | 177.8 | 9.19 | ЭСПК | 0.29 | [6 empty] | 1.29 | [6 empty] | 0.25 | [6 empty] | 0.016 | [5 empty] | 0.005 | [5 empty] | 0.13 |  |  |  |  | 0.13 |  |  |  | 0.17 |  |  |  | 0.03 |  |  |  | 0.003 |  |  |  | 0.01 |  |  |  | 0.003 |  |  |  | 0.02 |  |  |  | 0.009 | [10 empty] | 0.51 | [24 empty] | 1.524574 | 0.5556 | 844.5298 | 17.10194 | 49.73579 | 10.79867 | 10.38735 | 855 | -4.386699 | -38364.116 | 14.43631 | 9.6 | 0.1846154
144 | 79.84694 |  | 68.26531 | 0.5 | 806463 | 8f4595 | ТУ 21 | 30Г2 | 850 | 850 | 860 | 0.1846154 | 95 |  |  | 605 | 605 | 597 | 597 | 584 | 4.74 | 30 | 30 | 177.8 | 9.19 | ЭСПК | 0.29 | [6 empty] | 1.3 | [6 empty] | 0.23 | [6 empty] | 0.012 | [5 empty] | 0.007 | [5 empty] | 0.12 |  |  |  |  | 0.11 |  |  |  | 0.18 |  |  |  | 0.03 |  |  |  | 0.003 |  |  |  | 0.01 |  |  |  | 0.003 |  |  |  | 0.01 |  |  |  | 0.009 | [10 empty] | 0.51 | [24 empty] | 1.447421 | 0.5526 | 844.5298 | 17.10194 | 49.73605 | 10.89547 | 10.48416 | 855 | -4.428839 | -38473.986 | 14.02143 | 9.6 | 0.1846154
145 | 80.30612 |  | 69.18367 | 0.5 | 806464 | 8f4598 | ТУ 21 | 30Г2 | 850 | 850 | 860 | 0.1846154 | 95 |  |  | 605 | 605 | 597 | 597 | 584 | 4.584286 | 30 | 30 | 177.8 | 9.19 | ЭСПК | 0.28 | [6 empty] | 1.28 | [6 empty] | 0.23 | [6 empty] | 0.017 | [5 empty] | 0.007 | [5 empty] | 0.15 |  |  |  |  | 0.12 |  |  |  | 0.17 |  |  |  | 0.03 |  |  |  | 0.003 |  |  |  | 0.01 |  |  |  | 0.003 |  |  |  | 0.01 |  |  |  | 0.009 | [10 empty] | 0.49 | [24 empty] | 1.442303 | 0.5452667 | 844.5298 | 17.10194 | 49.73608 | 10.94988 | 10.53857 | 855 | -4.371639 | -38250.306 | 14.36534 | 9.6 | 0.1846154
146 | 79.59184 |  | 68.0102 | 0.5 | 806465 | 8f4603 | ТУ 21 | 30Г2 | 850 | 850 | 860 | 0.1846154 | 95 |  |  | 605 | 605 | 597 | 597 | 584 | 4.73 | 30 | 30 | 177.8 | 9.19 | ЭСПК | 0.3 | [6 empty] | 1.29 | [6 empty] | 0.2 | [6 empty] | 0.015 | [5 empty] | 0.009 | [5 empty] | 0.11 |  |  |  |  | 0.13 |  |  |  | 0.19 |  |  |  | 0.03 |  |  |  | 0.003 |  |  |  | 0.01 |  |  |  | 0.003 |  |  |  | 0.02 |  |  |  | 0.01 | [10 empty] | 0.52 | [24 empty] | 1.488719 | 0.5629333 | 844.5298 | 17.10194 | 49.73585 | 10.90794 | 10.49663 | 855 | -4.946295 | -43502.385 | 14.38338 | 9.6 | 0.1846154
147 | 79.28571 |  | 67.95918 | 0.5 | 806466 | 8f4592 | ТУ 21 | 30Г2 | 850 | 850 | 860 | 0.1846154 | 95 |  |  | 605 | 605 | 597 | 597 | 584 | 4.7175 | 30 | 30 | 177.8 | 9.19 | ЭСПК | 0.3 | [6 empty] | 1.25 | [6 empty] | 0.24 | [6 empty] | 0.017 | [5 empty] | 0.007 | [5 empty] | 0.16 |  |  |  |  | 0.11 |  |  |  | 0.19 |  |  |  | 0.02 |  |  |  | 0.004 |  |  |  | 0.01 |  |  |  | 0.004 |  |  |  | 0.02 |  |  |  | 0.011 | [10 empty] | 0.51 | [24 empty] | 1.588076 | 0.5651333 | 844.5298 | 17.10194 | 49.73593 | 10.8015 | 10.38793 | 855 | -5.362426 | -48016.399 | 15.25231 | 9.6 | 0.1846154
148 | 84.89796 |  | 72.44898 | 0.5 | 806467 | 8f4601 | ТУ 21 | 30Г2 | 850 | 850 | 860 | 0.1846154 | 95 |  |  | 605 | 605 | 597 | 597 | 584 | 4.69 | 30 | 30 | 177.8 | 9.19 | ЭСПК | 0.31 | [6 empty] | 1.32 | [6 empty] | 0.23 | [6 empty] | 0.015 | [5 empty] | 0.008 | [5 empty] | 0.11 |  |  |  |  | 0.12 |  |  |  | 0.2 |  |  |  | 0.03 |  |  |  | 0.003 |  |  |  | 0.01 |  |  |  | 0.003 |  |  |  | 0.02 |  |  |  | 0.01 | [10 empty] | 0.53 | [24 empty] | 1.610485 | 0.5779333 | 844.5298 | 17.10194 | 49.73568 | 10.72216 | 10.31085 | 855 | -5.003495 | -43760.025 | 14.03906 | 9.6 | 0.1846154
149 | 78.06122 |  | 66.37755 | 0.5 | 806468 | 8f4599 | ТУ 21 | 30Г2 | 850 | 850 | 860 | 0.1846154 | 95 |  |  | 605 | 605 | 597 | 597 | 584 | 4.725 | 30 | 30 | 177.8 | 9.19 | ЭСПК | 0.29 | [6 empty] | 1.28 | [6 empty] | 0.22 | [6 empty] | 0.013 | [5 empty] | 0.009 | [5 empty] | 0.13 |  |  |  |  | 0.13 |  |  |  | 0.17 |  |  |  | 0.03 |  |  |  | 0.003 |  |  |  | 0.01 |  |  |  | 0.003 |  |  |  | 0.01 |  |  |  | 0.009 | [10 empty] | 0.5 | [24 empty] | 1.441356 | 0.5519333 | 844.5298 | 17.10194 | 49.73613 | 10.93886 | 10.52755 | 855 | -4.388929 | -38389.516 | 14.44322 | 9.6 | 0.1846154
150 | 83.36735 |  | 72.60204 | 0.5 | 806469 | 8f2176 | ТУ 21 | 30Г2 | 850 | 850 | 860 | 0.1846154 | 95 |  |  | 605 | 605 | 597 | 597 | 584 | 3.195 | 30 | 30 | 177.8 | 9.19 | ЭСПК | 0.29 | [6 empty] | 1.37 | [6 empty] | 0.3 | [6 empty] | 0.008 | [5 empty] | 0.009 | [5 empty] | 0.12 |  |  |  |  | 0.14 |  |  |  | 0.16 |  |  |  | 0.029 |  |  |  | 0.004 |  |  |  | 0.01 |  |  |  | 0.003 |  |  |  | 0.02 |  |  |  | 0.01 | [10 empty] | 0.52 | [24 empty] | 1.661755 | 0.5671333 | 844.5298 | 17.10194 | 49.73536 | 10.54738 | 10.13382 | 855 | -4.757761 | -42599.452 | 15.66713 | 9.6 | 0.1846154
151 | 79.43878 |  | 68.46939 | 0.5 | 806470 | 8f4595 | ТУ 21 | 30Г2 | 850 | 850 | 860 | 0.1846154 | 95 |  |  | 605 | 605 | 597 | 597 | 584 | 4.74 | 30 | 30 | 177.8 | 9.19 | ЭСПК | 0.29 | [6 empty] | 1.3 | [6 empty] | 0.23 | [6 empty] | 0.012 | [5 empty] | 0.007 | [5 empty] | 0.12 |  |  |  |  | 0.11 |  |  |  | 0.18 |  |  |  | 0.03 |  |  |  | 0.003 |  |  |  | 0.01 |  |  |  | 0.003 |  |  |  | 0.01 |  |  |  | 0.009 | [10 empty] | 0.51 | [24 empty] | 1.447421 | 0.5526 | 844.5298 | 17.10194 | 49.73605 | 10.89547 | 10.48416 | 855 | -4.428839 | -38473.986 | 14.02143 | 9.6 | 0.1846154