## Sheet1
| Врем. сопротивление | прогноз Врем. сопротивление | MAE Врем. сопротивление | Предел текучести | прогноз Предел текучести | MAE Предел текучести | № партии | марка стали | диаметр | толщина стенки | Гр. прочн. | 1 зона по ВТР закалка | 2 зона по ВТР закалка | 3 зона по ВТР закалка | шаг балок закалочная печь, сек | Скорость прохождения трубы через спрейер, м/с | t˚ C трубы после спреера | 1 зона ВТР и уставка отпуск | 2 зона ВТР и уставка отпуск | 3 зона ВТР и уставка отпуск | 4 зона ВТР и уставка отпуск | 5 зона ВТР и уставка отпуск | шаг балок отпускная печь, сек | C | Mn | Si | P | S | Cr | Ni | Cu | Al | V | Ti | Nb | Mo | N | B | C-coef | Параметр закалка | Параметр отпуск | Параметр отпуск новый V | Величина зерна | Тип предела текучести (1186) | ICD
0 | 68.72449 | 92.10244 | 23.37795 | 51.02041 | 81.41679 | 30.39638 | 806169 | 30Г2 | 73.02 | 5.51 | N80 тип Q | 900 | 850 | 860 | 24 | 1 | 0 | 515 | 515 | 513 | 513 | 514 | 24 | 0.32 | 1.26 | 0.34 | 0.02 | 0.009 | 0.15 | 0.12 | 0.19 | 0.03 | 0.005 | 0.01 | 0.003 | 0.02 | 0.011 | 0 | 0.5856667 | 839.52 | 15.35918 | 8.879559 | 14.83414 | 0.5 | 1.793095
0 исторический | 77.5 |  |  | 68.2398 |  |  | 804124 | 30Г2 | 73.02 | 5.51 | N80 тип Q | 850 | 850 | 860 | 24 | 0.7 | 80 | 645 | 645 | 635 | 635 | 619 | 24 | 0.29 | 1.37 | 0.3 | 0.008 | 0.009 | 0.12 | 0.14 | 0.16 | 0.029 | 0.004 | 0.01 | 0.003 | 0.02 | 0.01 | 0.0005 | 0.5671333 | 839.52 | 17.63148 | 10.36553 | 15.29749 | 0.5 | 1.661755
0
1 | 0 | 89.31584 |  | 0 | 78.77135 |  | nan | 30Г2 | 73.02 | 5.51 | N80 тип Q | 900 | 850 | 860 | 24 | 1 | 0 | 515 | 515 | 513 | 513 | 514 | 24 | 0.28432 | 1.33433 | 0.2583 | 0.0096 | 0.00714 | 0.10216 | 0.12498 | 0.19266 | 0.02702 | 0.00456 | 0.00714 | 0.00553 | 0.01562 | 0.00892 | 0.0005 | 0.5523523 | 839.52 | 15.35918 | 9.248649 | 12.09588 | 0.5 | 1.485248
1 исторический | 77.5 |  |  | 68.2398 |  |  | 804124 | 30Г2 | 73.02 | 5.51 | N80 тип Q | 850 | 850 | 860 | 24 | 0.7 | 80 | 645 | 645 | 635 | 635 | 619 | 24 | 0.29 | 1.37 | 0.3 | 0.008 | 0.009 | 0.12 | 0.14 | 0.16 | 0.029 | 0.004 | 0.01 | 0.003 | 0.02 | 0.01 | 0.0005 | 0.5671333 | 839.52 | 17.63148 | 10.36553 | 15.29749 | 0.5 | 1.661755
1
2 | 0 | 90.78078 |  | 0 | 80.13002 |  | nan | 18ХМФБ | 73.02 | 5.51 | N80 тип Q | 900 | 850 | 860 | 24 | 1 | 0 | 515 | 515 | 513 | 513 | 514 | 24 | 0.17656 | 0.57057 | 0.27012 | 0.00848 | 0.00582 | 0.99551 | 0.12524 | 0.1733 | 0.03268 | 0.07311 | 0.01323 | 0.04006 | 0.14019 | 0.00834 | 0 | 0.5333197 | 839.52 | 15.35918 | 9.396738 | 2.878695 | 0.5 | 1.843581
2 исторический | 72.55102 |  |  | 65.30612 |  |  | 802044 | 18ХМФБ | 73.02 | 5.51 | N80 тип Q | 870 | 870 | 880 | 27 | 0.67 | 70 | 705 | 705 | 691 | 691 | 676 | 27 | 0.19 | 0.58 | 0.24 | 0.01 | 0.01 | 1.02 | 0.13 | 0.17 | 0.032 | 0.07 | 0.011 | 0.04 | 0.15 | 0.009 |  | 0.5546667 | 861.5284 | 18.84477 | 11.5108 | 3.771286 | 0.5 | 2.035709
2
3 | 0 | 90.78078 |  | 0 | 80.13002 |  | nan | 18ХМФБ | 73.02 | 5.51 | N80 тип Q | 900 | 850 | 860 | 24 | 1 | 0 | 515 | 515 | 513 | 513 | 514 | 24 | 0.17656 | 0.57057 | 0.27012 | 0.00848 | 0.00582 | 0.99551 | 0.12524 | 0.1733 | 0.03268 | 0.07311 | 0.01323 | 0.04006 | 0.14019 | 0.00834 | 0 | 0.5333197 | 839.52 | 15.35918 | 9.396738 | 2.878695 | 0.5 | 1.843581
3 исторический | 72.55102 |  |  | 65.30612 |  |  | 802044 | 18ХМФБ | 73.02 | 5.51 | N80 тип Q | 870 | 870 | 880 | 27 | 0.67 | 70 | 705 | 705 | 691 | 691 | 676 | 27 | 0.19 | 0.58 | 0.24 | 0.01 | 0.01 | 1.02 | 0.13 | 0.17 | 0.032 | 0.07 | 0.011 | 0.04 | 0.15 | 0.009 |  | 0.5546667 | 861.5284 | 18.84477 | 11.5108 | 3.771286 | 0.5 | 2.035709
3
4 | 0 | 66.09427 |  | 0 | 54.73615 |  | nan | 13ХФА | 73.02 | 5.51 | N80 тип Q | 900 | 850 | 860 | 24 | 1 | 0 | 515 | 515 | 513 | 513 | 514 | 24 | 0.14293 | 0.53463 | 0.27399 | 0.00827 | 0.00402 | 0.55438 | 0.08593 | 0.11121 | 0.03223 | 0.05289 | 0.0017 | 0.00355 | 0.007 | 0.0062 | 0.00094 | 0.3680317 | 839.52 | 15.35918 | 10.49867 | 11.6349 | 0.5 | 0.6724787
4 исторический
4